## 变更记录
模 板 变 更 记 录 Change Log
序号 | 产品阶段 | 版本 | 变更描述 |  | 变更日期 | 变更人/部门 | 审核人 | 批准人 | 备注
1 |  | 1 | MAP | 1.调整电芯基本参数、快充map、OCV参数、故障列表、safety limit； 2.调整放电5s map功率为330kw | 2022.5.31 | 宋帅帅/SC
2 |  | 1 | MAP/快充map | 1.补充map中-35℃放电功率； 2.更新ma中5s放电功率为215kw； 3.更新快充倍率map中35%soc对应的电压 | 2022.7.20 | 宋帅帅/SC
3 |  | 1 | MAP/OCV | 1.调整快充回充-20℃以下的回充功率； 2.调整动态和静态OCV； 3.增加SOH参数。 | 2022.8.24 | 宋帅帅/SC
4
5
6
7
8
9
10
11

## 3-电芯基本参数
电芯基本参数
1.1 基本参数
电芯类型 | NCM(不含硅)
电芯参数使用标准 | 0.33C
单体标称电压@1/3C | 3.73
单体标称电压@1C | 3.67
标称电压@1/3C | 358.08
标称电压@1C | 352.32
串联数 | 96
模组并联方式 | 1
工作电压范围(V) | 2.5~4.4V（T>10℃）；2.1~4.4V（-20℃＜T≤10℃）2.0~4.4V（-35℃≤T≤-20℃）
允许工作温度范围(V) | 充电温度：-20~55℃；放电温度：-30~55℃；存储温度：-30~55℃
容量(Ah)1/3C | 115
容量(Ah)1C | 112.5
Step Charge 容量 | 115
初始平均容量 | 115
总电量(kWh)1/3C | 41.2
总电量(kWh)1C | 39.6
SOC使用下限 | 3
SOC使用上限 | 97
SOC窗口 | 94%
电池系统重量（Kg） | /
充电截至电压（单体） | 4.4
充电截至电压（总压） | 422.4
放电截至电压（单体） | 2.5V（T>10℃）；2.1V（0℃＜T≤10℃）2.0V（T≤0℃）
进出水口NTC | NA
月平均自放电率 | 322
月平均自放电率差异 | <4%
持续充电允许最大电压 | 425.3
持续充电允许最大电流 | 244
1.2 模组
模组形式 | CTP-0
模组NTC | 10K
线束隔离板 | FPC
模组个数 | 2
每个模组NTC数量 | 2
1.3 电芯放电倍率性能
倍率（C) | 0.1C | 0.2C | 0.33C | 0.5C | 1C | 2C | 3C | 5C | 10C | 15C
容量（Ah) |  |  | 115 |  | 112.5
1.4 不同温度下的可用容量#/能量 | 1/3C
环境温度 | -20℃ | -15℃ | -10℃ | -5℃ | 0℃ | 5℃ | 10℃ | 25℃ | 45℃ | 55℃
Q (Ah) | 93.2 |  | 97.8 |  | 102.4 |  | 108.1 | 115 | 115 | 115
E(Kwh) | 30.5 |  | 33.4 |  | 35.8 |  | 37.9 | 41.1792 | 41.1792 | 41.1792
1.5 DCR参数
SOC(%) | T(℃) | 0.1s | 2s | 5s | 10s | 20s | 30s
90
50
20
10

## 4-P-I_map
P-I Map
短时功率时间 | 5 | 长时功率时间 |  |  | 10 | 超长时功率时间（选填） |  |  | 持续 | 电芯数据种类 |  |  | BOL
5
|  |  | 脉冲回充电流/ 安培-支路级别 Pulse I_recharge / Ampere-Branch level | [15 empty] | 脉冲放电电流/ 安培-支路级别 Pulse I_discharge / Branch-Pack level
|  | SoC/T | <3 | 3 | 5 | 10 | 20 | 30 | 40 | 50 | 60 | 70 | 80 | 90 | 95 | 97 | >97 | SoC/T | 0 | 3 | 5 | 10 | 20 | 30 | 40 | 50 | 60 | 70 | 80 | 90 | 95 | 97 | >97
|  | < -30℃ | 0 | 0 | 0 | 0 | 0 | 0 | 0 | 0 | 0 | 0 | 0 | 0 | 0 | 0 | 0 | < -35℃ | 0 | 0 | 0 | 0 | 0 | 0 | 0 | 0 | 0 | 0 | 0 | 0 | 0 | 0 | 0
|  | -30℃ | 0 | 13.4667 | 12.54077 | 11.69931 | 10.17012 | 8.382925 | 6.891962 | 4.956839 | 4.349883 | 3.79639 | 3.313597 | 0 | 0 | 0 | 0 | -35℃ | 28.86143 | 28.86143 | 32.06826 | 42.45372 | 45.9484 | 50.52735 | 55.46485 | 60.94549 | 88.20264 | 114.0466 | 135.3803 | 144.5805 | 147.8931 | 147.8931 | 0
|  | -25℃ | 0 | 40.40011 | 37.62232 | 35.09793 | 30.51035 | 25.14877 | 20.67589 | 14.87052 | 13.04965 | 11.38917 | 9.940791 | 5.712587 | 2.773482 | 0 | 0 | -30℃ | 87.45888 | 87.45888 | 97.17653 | 128.6477 | 139.2376 | 153.1132 | 168.0753 | 184.6833 | 267.2807 | 345.5957 | 410.2433 | 438.1228 | 448.161 | 448.161 | 0
|  | -20℃ | 0 | 67.33352 | 62.70387 | 58.49656 | 50.85059 | 41.91462 | 34.45981 | 24.7842 | 21.74941 | 18.98195 | 16.56798 | 9.520979 | 4.622471 | 2.675819 | 0 | -25℃ | 105.3826 | 105.3826 | 117.0918 | 158.9168 | 175.5804 | 196.5006 | 222.2423 | 242.8908 | 333.8385 | 437.1839 | 488.772 | 520.7248 | 532.6555 | 532.6555 | 0
|  | -15℃ | 0 | 105.1878 | 98.34787 | 92.11719 | 80.72271 | 68.91265 | 58.77733 | 48.64996 | 43.0694 | 37.92165 | 31.01389 | 17.4559 | 8.868817 | 4.434409 | 0 | -20℃ | 123.3064 | 123.3064 | 137.0071 | 189.1859 | 211.9232 | 239.888 | 276.4094 | 301.0984 | 400.3962 | 528.7722 | 567.3006 | 603.3268 | 617.15 | 617.15 | 0
|  | -10℃ | 0 | 143.7643 | 134.672 | 126.3795 | 111.1652 | 96.42692 | 83.56047 | 72.97441 | 64.79922 | 57.22549 | 45.73715 | 25.54308 | 13.19674 | 6.598368 | 0 | -15℃ | 152.7071 | 152.7071 | 169.6746 | 232.9491 | 267.5086 | 306.8772 | 353.0592 | 390.2975 | 496.402 | 616.7506 | 654.7994 | 689.9468 | 704.4985 | 704.4985 | 0
|  | -5℃ | 0 | 201.8263 | 189.8531 | 178.9101 | 164.7337 | 149.4316 | 135.293 | 119.2192 | 106.8225 | 95.19526 | 70.81542 | 40.24021 | 21.26801 | 10.634 | 0 | -10℃ | 182.1079 | 182.1079 | 202.3421 | 276.7122 | 323.0939 | 373.8665 | 429.709 | 479.4967 | 592.4078 | 704.729 | 742.2981 | 776.5668 | 791.8471 | 791.8471 | 0
|  | 0℃ | 0 | 260.9679 | 246.0606 | 232.4181 | 219.3023 | 203.4282 | 187.9955 | 166.3316 | 149.6344 | 133.8778 | 96.36299 | 55.21261 | 29.4906 | 14.7453 | 0 | -5℃ | 202.5967 | 202.5967 | 225.1075 | 328.704 | 392.9067 | 476.0947 | 552.0492 | 616.425 | 699.1811 | 773.6947 | 811.13 | 842.6175 | 857.8977 | 857.8977 | 0
|  | 5℃ | 0 | 341.2629 | 323.1475 | 306.5422 | 292.3725 | 264.5748 | 247.491 | 228.4679 | 207.3537 | 193.4657 | 135.1692 | 80.69192 | 43.32224 | 21.66112 | 0 | 0℃ | 223.0856 | 223.0856 | 247.8729 | 380.6958 | 462.7196 | 578.3229 | 674.3895 | 753.3532 | 805.9544 | 842.6604 | 879.9618 | 908.6681 | 923.9483 | 923.9483 | 0
|  | 10℃ | 0 | 419.096 | 397.913 | 378.4738 | 363.3739 | 323.8024 | 305.213 | 289.0351 | 263.6615 | 251.7907 | 173.0663 | 105.6504 | 56.87568 | 28.43784 | 0 | 5℃ | 242.2895 | 242.2895 | 269.2105 | 439.5669 | 553.1224 | 693.3406 | 750.8603 | 808.9455 | 855.6197 | 891.6405 | 928.9957 | 957.7558 | 973.036 | 973.036 | 0
|  | 15℃ | 0 | 469.9383 | 455.6844 | 442.6038 | 432.4431 | 405.5324 | 384.0337 | 358.3286 | 330.1868 | 311.1004 | 214.1753 | 134.0919 | 72.6662 | 36.3331 | 0 | 10℃ | 261.4933 | 261.4933 | 290.5481 | 498.4379 | 643.5253 | 808.3583 | 827.3311 | 864.5378 | 905.2851 | 940.6206 | 978.0296 | 1006.843 | 1022.124 | 1022.124 | 0
|  | 20℃ | 0 | 516.8639 | 509.737 | 503.1966 | 498.1163 | 484.2363 | 460.002 | 424.9207 | 394.248 | 368.057 | 253.6668 | 161.546 | 87.92517 | 43.96259 | 0 | 15℃ | 266.4496 | 266.4496 | 296.0551 | 544.9812 | 726.6823 | 842.7891 | 860.8069 | 894.8008 | 935.5481 | 970.8836 | 1008.381 | 1026.042 | 1026.042 | 1026.042 | 0
|  | 25℃ | 0 | 563.7895 | 563.7895 | 563.7895 | 563.7895 | 562.9402 | 535.9703 | 491.5129 | 458.3092 | 425.0135 | 293.1583 | 189.0002 | 103.1842 | 51.59208 | 0 | 20℃ | 271.4059 | 271.4059 | 301.5621 | 591.5245 | 809.8392 | 877.2199 | 894.2828 | 925.0638 | 965.8111 | 1001.147 | 1026.042 | 1026.042 | 1026.042 | 1026.042 | 0
|  | 30℃ | 0 | 563.7895 | 563.7895 | 563.7895 | 563.7895 | 563.1525 | 542.9251 | 509.582 | 484.6793 | 447.9118 | 332.3923 | 206.245 | 108.7434 | 54.37168 | 0 | 25℃ | 276.3622 | 276.3622 | 307.0691 | 638.0679 | 892.9961 | 911.6508 | 927.7587 | 1119.792 | 1119.792 | 1119.792 | 1119.792 | 1119.792 | 1119.792 | 1119.792 | 0
|  | 35℃ | 0 | 563.7895 | 563.7895 | 563.7895 | 563.7895 | 563.3648 | 549.8799 | 527.6512 | 511.0493 | 470.8101 | 371.6264 | 223.4898 | 114.3026 | 57.15128 | 0 | 30℃ | 319.0681 | 319.0681 | 354.5201 | 680.0968 | 899.8729 | 922.5422 | 937.658 | 1119.792 | 1119.792 | 1119.792 | 1119.792 | 1119.792 | 1119.792 | 1119.792 | 0
|  | 40℃ | 0 | 563.7895 | 563.7895 | 563.7895 | 563.7895 | 563.5772 | 556.8347 | 545.7204 | 537.4194 | 493.7083 | 410.8604 | 240.7346 | 119.8618 | 59.93089 | 0 | 35℃ | 361.774 | 361.774 | 401.9711 | 722.1258 | 906.7497 | 933.4337 | 947.5573 | 1119.792 | 1119.792 | 1119.792 | 1119.792 | 1119.792 | 1119.792 | 1119.792 | 0
|  | 45℃ | 0 | 563.7895 | 563.7895 | 563.7895 | 563.7895 | 563.7895 | 563.7895 | 563.7895 | 563.7895 | 516.6066 | 450.0945 | 257.9794 | 125.421 | 62.71049 | 0 | 40℃ | 404.4799 | 404.4799 | 449.4221 | 764.1547 | 913.6265 | 944.3252 | 957.4566 | 1119.792 | 1119.792 | 1119.792 | 1119.792 | 1119.792 | 1119.792 | 1119.792 | 0
|  | 50℃ | 0 | 428.5804 | 428.5804 | 428.5804 | 428.5804 | 428.5804 | 428.5804 | 428.2668 | 418.3788 | 384.8719 | 351.349 | 236.1979 | 125.421 | 62.71049 | 0 | 45℃ | 447.1858 | 447.1858 | 496.8731 | 806.1837 | 920.5032 | 955.2167 | 967.356 | 1119.792 | 1119.792 | 1119.792 | 1119.792 | 1119.792 | 1119.792 | 1119.792 | 0
|  | 55℃ | 0 | 293.3713 | 293.3713 | 293.3713 | 293.3713 | 293.3713 | 293.3713 | 292.7441 | 272.9681 | 253.1372 | 252.6035 | 214.4163 | 125.421 | 62.71049 | 0 | 50℃ | 307.442 | 307.442 | 341.6022 | 523.7731 | 584.9685 | 605.2946 | 612.8074 | 627.0817 | 651.1226 | 671.9706 | 694.1139 | 711.1572 | 720.1725 | 720.1725 | 0
|  | 60℃ | 0 | 0 | 0 | 0 | 0 | 0 | 0 | 0 | 0 | 0 | 0 | 0 | 0 | 0 | 0 | 55℃ | 167.6982 | 167.6982 | 186.3313 | 241.3626 | 249.4338 | 255.3726 | 258.2589 | 263.7428 | 272.9788 | 280.9882 | 289.3429 | 295.7468 | 299.2103 | 299.2103 | 0
|  | 65℃ | 0 | 0 | 0 | 0 | 0 | 0 | 0 | 0 | 0 | 0 | 0 | 0 | 0 | 0 | 0 | 60℃ | 0 | 0 | 0 | 0 | 0 | 0 | 0 | 0 | 0 | 0 | 0 | 0 | 0 | 0 | 0
快充禁止温度点与脉冲回充温度点保持一致？不一致？
|  |  | 脉冲回充功率/ 千瓦-支路级别 Pulse P_discharge / kW-Branch level | [15 empty] | 脉冲放电功率/ 千瓦-支路级别 Pulse P_discharge / kW-Branch level
|  | SoC/T | <3 | 3 | 5 | 10 | 20 | 30 | 40 | 50 | 60 | 70 | 80 | 90 | 95 | 97 | >97 | SoC/T | 0 | 3 | 5 | 10 | 20 | 30 | 40 | 50 | 60 | 70 | 80 | 90 | 95 | 97 | >97
|  | < -30℃ | 0 | 0 | 0 | 0 | 0 | 0 | 0 | 0 | 0 | 0 | 0 | 0 | 0 | 0 | 0 | < -35℃ | 0 | 0 | 0 | 0 | 0 | 0 | 0 | 0 | 0 | 0 | 0 | 0 | 0 | 0 | 0
|  | -30℃ | 0 | 2.585607 | 2.407829 | 2.246268 | 1.952663 | 1.609522 | 1.323257 | 0.9517132 | 0.8351775 | 0.7289068 | 0.6362106 | 0 | 0 | 0 | 0 | -35℃ | 0 | 5.541394 | 6.157105 | 8.151115 | 8.822093 | 9.701252 | 10.64925 | 11.70153 | 16.93491 | 21.89694 | 25.99302 | 27.75946 | 28.39548 | 28.39548 | 0
|  | -25℃ | 0 | 7.756822 | 7.223486 | 6.738803 | 5.857988 | 4.828565 | 3.96977 | 2.85514 | 2.505532 | 2.18672 | 1.908632 | 1.096817 | 0.5325086 | 0 | 0 | -30℃ | 0 | 16.7921 | 18.65789 | 24.70035 | 26.73362 | 29.39773 | 32.27046 | 35.4592 | 51.3179 | 66.35437 | 78.76671 | 84.11958 | 86.04691 | 86.04691 | 0
|  | -20℃ | 0 | 12.92804 | 12.03914 | 11.23134 | 9.763313 | 8.047608 | 6.616284 | 4.758566 | 4.175887 | 3.644534 | 3.181053 | 1.828028 | 0.8875143 | 0.5137572 | 0 | -25℃ | 8 | 20.23346 | 22.48163 | 30.51202 | 33.71144 | 37.72811 | 42.67053 | 46.63504 | 64.09699 | 83.93931 | 93.84422 | 99.97916 | 102.2699 | 102.2699 | 0
|  | -15℃ | 0 | 20.19606 | 18.88279 | 17.6865 | 15.49876 | 13.23123 | 11.28525 | 9.340792 | 8.269324 | 7.280956 | 5.954667 | 3.351532 | 1.702813 | 0.8514064 | 0 | -20℃ | 8 | 23.67482 | 26.30536 | 36.3237 | 40.68926 | 46.0585 | 53.0706 | 57.81089 | 76.87608 | 101.5243 | 108.9217 | 115.8387 | 118.4928 | 118.4928 | 0
|  | -10℃ | 0 | 27.60275 | 25.85703 | 24.26487 | 21.34372 | 18.51397 | 16.04361 | 14.01109 | 12.44145 | 10.98729 | 8.781533 | 4.904272 | 2.533774 | 1.266887 | 0 | -15℃ | 10 | 29.31977 | 32.57752 | 44.72622 | 51.36164 | 58.92043 | 67.78736 | 74.93713 | 95.30918 | 118.4161 | 125.7215 | 132.4698 | 135.2637 | 135.2637 | 0
|  | -5℃ | 0 | 38.75065 | 36.4518 | 34.35074 | 31.62888 | 28.69086 | 25.97625 | 22.8901 | 20.50992 | 18.27749 | 13.59656 | 7.726121 | 4.083457 | 2.041729 | 0 | -10℃ | 10 | 34.96471 | 38.84968 | 53.12875 | 62.03403 | 71.78236 | 82.50412 | 92.06337 | 113.7423 | 135.308 | 142.5212 | 149.1008 | 152.0346 | 152.0346 | 0
|  | 0℃ | 0 | 50.10583 | 47.24363 | 44.62427 | 42.10604 | 39.05821 | 36.09514 | 31.93566 | 28.7298 | 25.70453 | 18.50169 | 10.60082 | 5.662195 | 2.831097 | 0 | -5℃ | 10 | 38.89858 | 43.22064 | 63.11118 | 75.43809 | 91.41018 | 105.9935 | 118.3536 | 134.2428 | 148.5494 | 155.737 | 161.7826 | 164.7164 | 164.7164 | 0
|  | 5℃ | 0 | 65.52248 | 62.04431 | 58.85611 | 56.13553 | 50.79837 | 47.51828 | 43.86584 | 39.81192 | 37.14542 | 25.95249 | 15.49285 | 8.317871 | 4.158935 | 0 | 0℃ | 10 | 42.83244 | 47.5916 | 73.0936 | 88.84216 | 111.038 | 129.4828 | 144.6438 | 154.7432 | 161.7908 | 168.9527 | 174.4643 | 177.3981 | 177.3981 | 0
|  | 10℃ | 0 | 80.46643 | 76.3993 | 72.66696 | 69.76779 | 62.17005 | 58.60089 | 55.49475 | 50.623 | 48.34381 | 33.22873 | 20.28487 | 10.92013 | 5.460065 | 0 | 5℃ | 10 | 46.51957 | 51.68842 | 84.39684 | 106.1995 | 133.1214 | 144.1652 | 155.3175 | 164.279 | 171.195 | 178.3672 | 183.8891 | 186.8229 | 186.8229 | 0
|  | 15℃ | 0 | 90.22816 | 87.49141 | 84.97993 | 83.02908 | 77.86222 | 73.73448 | 68.79908 | 63.39586 | 59.73128 | 41.12165 | 25.74564 | 13.95191 | 6.975955 | 0 | 10℃ | 10 | 50.20671 | 55.78524 | 95.70009 | 123.5569 | 155.2048 | 158.8476 | 165.9913 | 173.8147 | 180.5992 | 187.7817 | 193.3139 | 196.2478 | 196.2478 | 0
|  | 20℃ | 0 | 99.23787 | 97.8695 | 96.61376 | 95.63833 | 92.97337 | 88.32039 | 81.58478 | 75.69561 | 70.66694 | 48.70402 | 31.01684 | 16.88163 | 8.440817 | 0 | 15℃ | 10 | 51.15832 | 56.84258 | 104.6364 | 139.523 | 161.8155 | 165.2749 | 171.8018 | 179.6252 | 186.4097 | 193.6091 | 197 | 197 | 197 | 0
|  | 25℃ | 0 | 108.2476 | 108.2476 | 108.2476 | 108.2476 | 108.0845 | 102.9063 | 94.37047 | 87.99536 | 81.6026 | 56.28639 | 36.28803 | 19.81136 | 9.905678 | 0 | 20℃ | 10 | 52.10993 | 57.89992 | 113.5727 | 155.4891 | 168.4262 | 171.7023 | 177.6122 | 185.4357 | 192.2202 | 197 | 197 | 197 | 197 | 0
|  | 30℃ | 0 | 108.2476 | 108.2476 | 108.2476 | 108.2476 | 108.1253 | 104.2416 | 97.83975 | 93.05842 | 85.99907 | 63.81932 | 39.59904 | 20.87872 | 10.43936 | 0 | 25℃ | 10 | 53.06154 | 58.95726 | 122.509 | 171.4553 | 175.0369 | 178.1297 | 215 | 215 | 215 | 215 | 215 | 215 | 215 | 0
|  | 35℃ | 0 | 108.2476 | 108.2476 | 108.2476 | 108.2476 | 108.166 | 105.5769 | 101.309 | 98.12147 | 90.39554 | 71.35226 | 42.91004 | 21.94609 | 10.97305 | 0 | 30℃ | 10 | 61.26107 | 68.06786 | 130.5786 | 172.7756 | 177.1281 | 180.0303 | 215 | 215 | 215 | 215 | 215 | 215 | 215 | 0
|  | 40℃ | 0 | 108.2476 | 108.2476 | 108.2476 | 108.2476 | 108.2068 | 106.9123 | 104.7783 | 103.1845 | 94.792 | 78.8852 | 46.22105 | 23.01346 | 11.50673 | 0 | 35℃ | 10 | 69.46061 | 77.17845 | 138.6481 | 174.0959 | 179.2193 | 181.931 | 215 | 215 | 215 | 215 | 215 | 215 | 215 | 0
|  | 45℃ | 0 | 108.2476 | 108.2476 | 108.2476 | 108.2476 | 108.2476 | 108.2476 | 108.2476 | 108.2476 | 99.18847 | 86.41814 | 49.53205 | 24.08083 | 12.04041 | 0 | 40℃ | 10 | 77.66014 | 86.28905 | 146.7177 | 175.4163 | 181.3104 | 183.8317 | 215 | 215 | 215 | 215 | 215 | 215 | 215 | 0
|  | 50℃ | 0 | 82.28744 | 82.28744 | 82.28744 | 82.28744 | 82.28744 | 82.28744 | 82.22723 | 80.32873 | 73.89541 | 67.45901 | 45.34999 | 24.08083 | 12.04041 | 0 | 45℃ | 10 | 85.85968 | 95.39964 | 154.7873 | 176.7366 | 183.4016 | 185.7323 | 215 | 215 | 215 | 215 | 215 | 215 | 215 | 0
|  | 55℃ | 0 | 56.32729 | 56.32729 | 56.32729 | 56.32729 | 56.32729 | 56.32729 | 56.20687 | 52.40987 | 48.60235 | 48.49988 | 41.16793 | 24.08083 | 12.04041 | 0 | 50℃ | 10 | 59.02886 | 65.58763 | 100.5644 | 112.314 | 116.2166 | 117.659 | 120.3997 | 125.0155 | 129.0184 | 133.2699 | 136.5422 | 138.2731 | 138.2731 | 0
|  | 60℃ | 0 | 0 | 0 | 0 | 0 | 0 | 0 | 0 | 0 | 0 | 0 | 0 | 0 | 0 | 0 | 55℃ | 10 | 32.19805 | 35.77561 | 46.34162 | 47.89129 | 49.03154 | 49.58571 | 50.63862 | 52.41194 | 53.94974 | 55.55384 | 56.78339 | 57.44838 | 57.44838 | 0
|  | 65℃ | 0 | 0 | 0 | 0 | 0 | 0 | 0 | 0 | 0 | 0 | 0 | 0 | 0 | 0 | 0 | 60℃ | 0 | 0 | 0 | 0 | 0 | 0 | 0 | 0 | 0 | 0 | 0 | 0 | 0 | 0 | 0
10
|  |  | 持续回充电流/ 安培-支路级别 Constant I_Recharge / Ampere-Branch level | [15 empty] | 持续放电电流 安培-支路级别 Constant I_discharge / Ampere-Branch level
|  | SoC/T | <3 | 3 | 5 | 10 | 20 | 30 | 40 | 50 | 60 | 70 | 80 | 90 | 95 | 97 | >97 | SoC/T | <3 | 3 | 5 | 10 | 20 | 30 | 40 | 50 | 60 | 70 | 80 | 90 | 95 | 97 | >97
|  | < -30℃ | 0 | 0 | 0 | 0 | 0 | 0 | 0 | 0 | 0 | 0 | 0 | 0 | 0 | 0 | 0 | < -35℃ | 0 | 0 | 0 | 0 | 0 | 0 | 0 | 0 | 0 | 0 | 0 | 0 | 0 | 0 | 0
|  | -30℃ | 0 | 13.20265 | 12.29488 | 11.46991 | 9.970703 | 8.218554 | 6.756826 | 4.859647 | 4.264591 | 3.721951 | 3.248624 | 0 | 0 | 0 | 0 | -35℃ | 0 | 25.0969 | 27.88544 | 36.91628 | 39.95513 | 43.93683 | 48.23031 | 52.99608 | 76.69795 | 99.17093 | 117.722 | 125.7222 | 128.6027 | 128.6027 | 0
|  | -25℃ | 0 | 39.60795 | 36.88463 | 34.40974 | 29.91211 | 24.65566 | 20.27048 | 14.57894 | 12.79377 | 11.16585 | 9.745873 | 5.600576 | 2.7191 | 0 | 0 | -30℃ | 0 | 76.0512 | 84.50133 | 111.8675 | 121.0762 | 133.1419 | 146.1524 | 160.5942 | 232.418 | 300.518 | 356.7333 | 380.9764 | 389.7052 | 389.7052 | 0
|  | -20℃ | 0 | 66.01326 | 61.47438 | 57.34957 | 49.85352 | 41.09277 | 33.78413 | 24.29823 | 21.32295 | 18.60975 | 16.24312 | 9.334293 | 4.531834 | 2.265917 | 0 | -25℃ | 0 | 91.63707 | 101.819 | 138.1885 | 152.6786 | 170.8701 | 193.2542 | 211.2094 | 290.2943 | 380.1599 | 425.0191 | 452.8042 | 463.1787 | 463.1787 | 0
|  | -15℃ | 0 | 102.1241 | 95.48337 | 89.43416 | 78.37156 | 66.90548 | 57.06537 | 47.23297 | 41.81495 | 36.81713 | 30.11057 | 16.94747 | 8.610502 | 4.305251 | 0 | -20℃ | 0 | 107.2229 | 119.1366 | 164.5095 | 184.2811 | 208.5983 | 240.356 | 261.8247 | 348.1706 | 459.8019 | 493.3049 | 524.632 | 536.6522 | 536.6522 | 0
|  | -10℃ | 0 | 138.2349 | 129.4924 | 121.5188 | 106.8896 | 92.71819 | 80.34661 | 70.1677 | 62.30694 | 55.02451 | 43.97803 | 24.56066 | 12.68917 | 6.344585 | 0 | -15℃ | 0 | 132.7888 | 147.5431 | 202.5644 | 232.6161 | 266.8498 | 307.008 | 339.3892 | 431.6539 | 536.3049 | 569.3908 | 599.9537 | 612.6074 | 612.6074 | 0
|  | -5℃ | 0 | 192.2155 | 180.8125 | 170.3906 | 156.8893 | 142.3158 | 128.8504 | 113.5421 | 101.7357 | 90.66215 | 67.44326 | 38.32401 | 20.25524 | 10.12762 | 0 | -10℃ | 0 | 158.3547 | 175.9496 | 240.6193 | 280.9512 | 325.1013 | 373.66 | 416.9536 | 515.1372 | 612.8079 | 645.4767 | 675.2755 | 688.5627 | 688.5627 | 0
|  | 0℃ | 0 | 246.1961 | 232.1326 | 219.2624 | 206.8889 | 191.9134 | 177.3543 | 156.9166 | 141.1645 | 126.2998 | 90.90848 | 52.08737 | 27.82132 | 13.91066 | 0 | -5℃ | 0 | 176.1711 | 195.7456 | 285.8296 | 341.658 | 413.9954 | 480.0428 | 536.0217 | 607.9835 | 672.778 | 705.3304 | 732.7108 | 745.998 | 745.998 | 0
|  | 5℃ | 0 | 318.9373 | 302.007 | 286.4881 | 273.2454 | 247.2662 | 231.3 | 213.5214 | 193.7885 | 180.8091 | 126.3264 | 75.41301 | 40.48808 | 20.24404 | 0 | 0℃ | 0 | 193.9875 | 215.5416 | 331.0399 | 402.3648 | 502.8894 | 586.4257 | 655.0898 | 700.8299 | 732.7482 | 765.1842 | 790.1462 | 803.4333 | 803.4333 | 0
|  | 10℃ | 0 | 391.6785 | 371.8813 | 353.7138 | 339.6018 | 302.619 | 285.2458 | 270.1263 | 246.4126 | 235.3184 | 161.7442 | 98.73865 | 53.15484 | 26.57742 | 0 | 5℃ | 0 | 210.6865 | 234.0961 | 382.2321 | 480.976 | 602.9049 | 652.922 | 703.4309 | 744.0172 | 775.3396 | 807.8224 | 832.8311 | 846.1183 | 846.1183 | 0
|  | 15℃ | 0 | 435.1281 | 421.93 | 409.8183 | 400.4103 | 375.493 | 355.5868 | 331.7857 | 305.7285 | 288.0559 | 198.3104 | 124.1591 | 67.28352 | 33.64176 | 0 | 10℃ | 0 | 227.3855 | 252.6505 | 433.4243 | 559.5873 | 702.9203 | 719.4183 | 751.772 | 787.2044 | 817.931 | 850.4606 | 875.5161 | 888.8032 | 888.8032 | 0
|  | 20℃ | 0 | 478.5777 | 471.9787 | 465.9228 | 461.2188 | 448.3669 | 425.9278 | 393.4451 | 365.0444 | 340.7935 | 234.8766 | 149.5797 | 81.4122 | 40.7061 | 0 | 15℃ | 0 | 231.6953 | 257.4392 | 473.8967 | 631.8976 | 732.8601 | 748.5278 | 778.0876 | 813.5201 | 844.2466 | 876.8529 | 901.9852 | 915.2724 | 915.2724 | 0
|  | 25℃ | 0 | 522.0273 | 522.0273 | 522.0273 | 522.0273 | 521.2409 | 496.2688 | 455.1045 | 424.3603 | 393.5311 | 271.4428 | 175.0002 | 95.54088 | 47.77044 | 0 | 20℃ | 0 | 236.0051 | 262.2279 | 514.3692 | 704.208 | 762.8 | 777.6372 | 804.4033 | 839.8357 | 870.5623 | 903.2453 | 928.4544 | 941.7415 | 941.7415 | 0
|  | 30℃ | 0 | 522.0273 | 522.0273 | 522.0273 | 522.0273 | 521.4375 | 502.7084 | 471.8352 | 448.7771 | 414.7332 | 307.7707 | 190.9676 | 100.6883 | 50.34415 | 0 | 25℃ | 0 | 240.3149 | 267.0166 | 554.8416 | 776.5184 | 792.7398 | 806.7467 | 1026.042 | 1026.042 | 1026.042 | 1026.042 | 1026.042 | 1026.042 | 1026.042 | 0
|  | 35℃ | 0 | 522.0273 | 522.0273 | 522.0273 | 522.0273 | 521.6341 | 509.1481 | 488.5659 | 473.1938 | 435.9353 | 344.0985 | 206.935 | 105.8357 | 52.91785 | 0 | 30℃ | 0 | 277.4505 | 308.2783 | 591.3885 | 782.4982 | 802.2106 | 815.3548 | 1026.042 | 1026.042 | 1026.042 | 1026.042 | 1026.042 | 1026.042 | 1026.042 | 0
|  | 40℃ | 0 | 522.0273 | 522.0273 | 522.0273 | 522.0273 | 521.8307 | 515.5877 | 505.2966 | 497.6106 | 457.1374 | 380.4263 | 222.9024 | 110.9831 | 55.49156 | 0 | 35℃ | 0 | 314.5861 | 349.5401 | 627.9354 | 788.478 | 811.6815 | 823.9629 | 1026.042 | 1026.042 | 1026.042 | 1026.042 | 1026.042 | 1026.042 | 1026.042 | 0
|  | 45℃ | 0 | 522.0273 | 522.0273 | 522.0273 | 522.0273 | 522.0273 | 522.0273 | 522.0273 | 522.0273 | 478.3395 | 416.7541 | 238.8699 | 116.1305 | 58.06527 | 0 | 40℃ | 0 | 351.7217 | 390.8018 | 664.4824 | 794.4578 | 821.1523 | 832.571 | 1026.042 | 1026.042 | 1026.042 | 1026.042 | 1026.042 | 1026.042 | 1026.042 | 0
|  | 50℃ | 0 | 396.8337 | 396.8337 | 396.8337 | 396.8337 | 396.8337 | 396.8337 | 396.5433 | 387.3878 | 356.3629 | 325.3231 | 218.7017 | 116.1305 | 58.06527 | 0 | 45℃ | 0 | 388.8572 | 432.0636 | 701.0293 | 800.4376 | 830.6232 | 841.1791 | 1026.042 | 1026.042 | 1026.042 | 1026.042 | 1026.042 | 1026.042 | 1026.042 | 0
|  | 55℃ | 0 | 271.6401 | 271.6401 | 271.6401 | 271.6401 | 271.6401 | 271.6401 | 271.0594 | 252.7482 | 234.3863 | 233.8922 | 198.5336 | 116.1305 | 58.06527 | 0 | 50℃ | 0 | 267.3409 | 297.0454 | 455.4549 | 508.6683 | 526.3432 | 532.876 | 545.2884 | 566.1936 | 584.3223 | 603.5773 | 618.3975 | 626.237 | 626.237 | 0
|  | 60℃ | 0 | 0 | 0 | 0 | 0 | 0 | 0 | 0 | 0 | 0 | 0 | 0 | 0 | 0 | 0 | 55℃ | 0 | 145.8245 | 162.0272 | 209.8805 | 216.899 | 222.0631 | 224.5729 | 229.3416 | 237.3729 | 244.3376 | 251.6026 | 257.1711 | 260.1829 | 260.1829 | 0
|  | 65℃ | 0 | 0 | 0 | 0 | 0 | 0 | 0 | 0 | 0 | 0 | 0 | 0 | 0 | 0 | 0 | 60℃ | 0 | 0 | 0 | 0 | 0 | 0 | 0 | 0 | 0 | 0 | 0 | 0 | 0 | 0 | 0
|  |  | 持续回充功率/ 千瓦-支路级别 Constant P_discharge / kW-Branch level | [15 empty] | 持续放电功率/ 千瓦-支路级别 Constant P_discharge / kW-Branch level
|  | SoC/T | <3 | 3 | 5 | 10 | 20 | 30 | 40 | 50 | 60 | 70 | 80 | 90 | 95 | 97 | >97 | SoC/T | <3 | 3 | 5 | 10 | 20 | 30 | 40 | 50 | 60 | 70 | 80 | 90 | 95 | 97 | >100
|  | < -30℃ | 0 | 0 | 0 | 0 | 0 | 0 | 0 | 0 | 0 | 0 | 0 | 0 | 0 | 0 | 0 | < -35℃ | 0 | 0 | 0 | 0 | 0 | 0 | 0 | 0 | 0 | 0 | 0 | 0 | 0 | 0 | 0
|  | -30℃ | 0 | 2.534909 | 2.360616 | 2.202223 | 1.914375 | 1.577962 | 1.297311 | 0.9330521 | 0.8188014 | 0.7146145 | 0.6237359 | 0 | 0 | 0 | 0 | -35℃ | 0 | 4.818604 | 5.354004 | 7.087926 | 7.671385 | 8.435871 | 9.260219 | 10.17525 | 14.72601 | 19.04082 | 22.60262 | 24.13866 | 24.69172 | 24.69172 | 0
|  | -25℃ | 0 | 7.604727 | 7.081849 | 6.60667 | 5.743125 | 4.733887 | 3.891932 | 2.799156 | 2.456404 | 2.143844 | 1.871208 | 1.075311 | 0.5220673 | 0 | 0 | -30℃ | 0 | 14.60183 | 16.22426 | 21.47856 | 23.24662 | 25.56325 | 28.06127 | 30.83408 | 44.62426 | 57.69945 | 68.49279 | 73.14746 | 74.8234 | 74.8234 | 0
|  | -20℃ | 0 | 12.67455 | 11.80308 | 11.01112 | 9.571875 | 7.889812 | 6.486553 | 4.665261 | 4.094007 | 3.573073 | 3.118679 | 1.792184 | 0.8701121 | 0.435056 | 0 | -25℃ | 0 | 17.59432 | 19.54924 | 26.53219 | 29.31429 | 32.80706 | 37.10481 | 40.55221 | 55.73651 | 72.99071 | 81.60367 | 86.9384 | 88.93031 | 88.93031 | 0
|  | -15℃ | 0 | 19.60783 | 18.33281 | 17.17136 | 15.04734 | 12.84585 | 10.95655 | 9.06873 | 8.02847 | 7.068889 | 5.78123 | 3.253915 | 1.653216 | 0.8266082 | 0 | -20℃ | 0 | 20.5868 | 22.87423 | 31.58582 | 35.38197 | 40.05087 | 46.14835 | 50.27034 | 66.84876 | 88.28196 | 94.71454 | 100.7293 | 103.0372 | 103.0372 | 0
|  | -10℃ | 0 | 26.54111 | 24.86253 | 23.3316 | 20.52281 | 17.80189 | 15.42655 | 13.4722 | 11.96293 | 10.56471 | 8.443781 | 4.715646 | 2.436321 | 1.21816 | 0 | -15℃ | 0 | 25.49545 | 28.32828 | 38.89237 | 44.6623 | 51.23516 | 58.94553 | 65.16272 | 82.87755 | 102.9705 | 109.323 | 115.1911 | 117.6206 | 117.6206 | 0
|  | -5℃ | 0 | 36.90538 | 34.716 | 32.71499 | 30.12274 | 27.32463 | 24.73929 | 21.80009 | 19.53326 | 17.40713 | 12.94911 | 7.35821 | 3.889007 | 1.944503 | 0 | -10℃ | 0 | 30.4041 | 33.78233 | 46.19891 | 53.94263 | 62.41945 | 71.74271 | 80.0551 | 98.90634 | 117.6591 | 123.9315 | 129.6529 | 132.204 | 132.204 | 0
|  | 0℃ | 0 | 47.26965 | 44.56946 | 42.09837 | 39.72268 | 36.84737 | 34.05202 | 30.12798 | 27.10358 | 24.24956 | 17.45443 | 10.00077 | 5.341693 | 2.670847 | 0 | -5℃ | 0 | 33.82485 | 37.58316 | 54.87928 | 65.59834 | 79.48711 | 92.16822 | 102.9162 | 116.7328 | 129.1734 | 135.4234 | 140.6805 | 143.2316 | 143.2316 | 0
|  | 5℃ | 0 | 61.23596 | 57.98534 | 55.00571 | 52.46311 | 47.47511 | 44.40961 | 40.99612 | 37.2074 | 34.71534 | 24.25466 | 14.4793 | 7.773711 | 3.886855 | 0 | 0℃ | 0 | 37.2456 | 41.384 | 63.55965 | 77.25405 | 96.55477 | 112.5937 | 125.7772 | 134.5593 | 140.6876 | 146.9154 | 151.7081 | 154.2592 | 154.2592 | 0
|  | 10℃ | 0 | 75.20227 | 71.40122 | 67.91305 | 65.20354 | 58.10285 | 54.76719 | 51.86425 | 47.31122 | 45.18113 | 31.05489 | 18.95782 | 10.20573 | 5.102864 | 0 | 5℃ | 0 | 40.4518 | 44.94645 | 73.38856 | 92.3474 | 115.7577 | 125.361 | 135.0587 | 142.8513 | 148.8652 | 155.1019 | 159.9036 | 162.4547 | 162.4547 | 0
|  | 15℃ | 0 | 83.54459 | 81.01056 | 78.68512 | 76.87878 | 72.09465 | 68.27266 | 63.70285 | 58.69987 | 55.30674 | 38.0756 | 23.83856 | 12.91844 | 6.459218 | 0 | 10℃ | 0 | 43.65801 | 48.5089 | 83.21747 | 107.4408 | 134.9607 | 138.1283 | 144.3402 | 151.1433 | 157.0428 | 163.2884 | 168.0991 | 170.6502 | 170.6502 | 0
|  | 20℃ | 0 | 91.88692 | 90.6199 | 89.45718 | 88.55401 | 86.08645 | 81.77814 | 75.54146 | 70.08853 | 65.43235 | 45.09631 | 28.71929 | 15.63114 | 7.815571 | 0 | 15℃ | 0 | 44.4855 | 49.42833 | 90.98817 | 121.3243 | 140.7091 | 143.7173 | 149.3928 | 156.1959 | 162.0954 | 168.3558 | 173.1812 | 175.7323 | 175.7323 | 0
|  | 25℃ | 0 | 100.2292 | 100.2292 | 100.2292 | 100.2292 | 100.0782 | 95.28361 | 87.38007 | 81.47719 | 75.55796324 | 52.11702 | 33.60003 | 18.34385 | 9.171925 | 0 | 20℃ | 0 | 45.31298 | 50.34776 | 98.75888 | 135.2079 | 146.4576 | 149.3063 | 154.4454 | 161.2485 | 167.148 | 173.4231 | 178.2632 | 180.8144 | 180.8144 | 0
|  | 30℃ | 0 | 100.2292 | 100.2292 | 100.2292 | 100.2292 | 100.116 | 96.52002 | 90.59236 | 86.1652 | 79.62877 | 59.09197 | 36.66578 | 19.33215 | 9.666076 | 0 | 25℃ | 0 | 46.14047 | 51.26718 | 106.5296 | 149.0915 | 152.206 | 154.8954 | 197 | 197 | 197 | 197 | 197 | 197 | 197 | 0
|  | 35℃ | 0 | 100.2292 | 100.2292 | 100.2292 | 100.2292 | 100.1537 | 97.75643 | 93.80466 | 90.85322 | 83.69957 | 66.06691 | 39.73152 | 20.32046 | 10.16023 | 0 | 30℃ | 0 | 53.2705 | 59.18944 | 113.5466 | 150.2397 | 154.0244 | 156.5481 | 197 | 197 | 197 | 197 | 197 | 197 | 197 | 0
|  | 40℃ | 0 | 100.2292 | 100.2292 | 100.2292 | 100.2292 | 100.1915 | 98.99284 | 97.01695 | 95.54123 | 87.77037 | 73.04185 | 42.79727 | 21.30876 | 10.65438 | 0 | 35℃ | 0 | 60.40053 | 67.1117 | 120.5636 | 151.3878 | 155.8428 | 158.2009 | 197 | 197 | 197 | 197 | 197 | 197 | 197 | 0
|  | 45℃ | 0 | 100.2292 | 100.2292 | 100.2292 | 100.2292 | 100.2292 | 100.2292 | 100.2292 | 100.2292 | 91.84118 | 80.01679 | 45.86301 | 22.29706 | 11.14853 | 0 | 40℃ | 0 | 67.53056 | 75.03395 | 127.5806 | 152.5359 | 157.6612 | 159.8536 | 197 | 197 | 197 | 197 | 197 | 197 | 197 | 0
|  | 50℃ | 0 | 76.19207 | 76.19207 | 76.19207 | 76.19207 | 76.19207 | 76.19207 | 76.13632 | 74.37845 | 68.42168 | 62.46204 | 41.99073 | 22.29706 | 11.14853 | 0 | 45℃ | 0 | 74.66059 | 82.95621 | 134.5976 | 153.684 | 159.4797 | 161.5064 | 197 | 197 | 197 | 197 | 197 | 197 | 197 | 0
|  | 55℃ | 0 | 52.1549 | 52.1549 | 52.1549 | 52.1549 | 52.1549 | 52.1549 | 52.0434 | 48.52765 | 45.00218 | 44.90729 | 38.11846 | 22.29706 | 11.14853 | 0 | 50℃ | 0 | 51.32945 | 57.03272 | 87.44734 | 97.66431 | 101.0579 | 102.3122 | 104.6954 | 108.7092 | 112.1899 | 115.8868 | 118.7323 | 120.2375 | 120.2375 | 0
|  | 60℃ | 0 | 0 | 0 | 0 | 0 | 0 | 0 | 0 | 0 | 0 | 0 | 0 | 0 | 0 | 0 | 55℃ | 0 | 27.99831 | 31.10923 | 40.29706 | 41.6446 | 42.63612 | 43.118 | 44.03358 | 45.5756 | 46.91282 | 48.30769 | 49.37686 | 49.95511 | 49.95511 | 0
|  | 65℃ | 0 | 0 | 0 | 0 | 0 | 0 | 0 | 0 | 0 | 0 | 0 | 0 | 0 | 0 | 0 | 60℃ | 0 | 0 | 0 | 0 | 0 | 0 | 0 | 0 | 0 | 0 | 0 | 0 | 0 | 0 | 0
持续
|  |  | 持续回充功率/ 安培-支路级别 Constant P_Recharge / Ampere-Branch level | [15 empty] | 持续放电功率/ 安培-支路级别 Constant P_discharge / Ampere-Branch level
|  | SoC/T | <3 | 3 | 5 | 10 | 20 | 30 | 40 | 50 | 60 | 70 | 80 | 90 | 95 | 97 | >97 | SoC/T | <3 | 3 | 5 | 10 | 20 | 30 | 40 | 50 | 60 | 70 | 80 | 90 | 95 | 97 | >97
|  | < -30℃ | 0 | 0 | 0 | 0 | 0 | 0 | 0 | 0 | 0 | 0 | 0 | 0 | 0 | 0 | 0 | < -35℃ | 0 | 0 | 0 | 0 | 0 | 0 | 0 | 0 | 0 | 0 | 0 | 0 | 0 | 0 | 0
|  | -30℃ | 0 | 9.188976 | 8.565882 | 8.305405 | 8.255421 | 6.817342 | 5.615235 | 4.046081 | 3.557225 | 3.110339 | 2.637564 | 0 | 0 | 0 | 0 | -35℃ | 0 | 8.012643 | 8.902937 | 11.68026 | 12.85855 | 13.93874 | 14.5634 | 26.82656 | 40.29927 | 58.42282 | 65.66143 | 67.96087 | 67.97185 | 67.97185 | 0
|  | -25℃ | 0 | 27.56693 | 25.69765 | 24.91622 | 24.76626 | 20.45203 | 16.8457 | 12.13824 | 10.67167 | 9.331018 | 7.912691 | 4.515291 | 0 | 0 | 0 | -30℃ | 0 | 24.28074 | 26.9786 | 35.39474 | 38.96532 | 42.2386 | 44.13153 | 81.2926 | 122.119 | 177.0388 | 198.974 | 205.942 | 205.9753 | 205.9753 | 0
|  | -20℃ | 0 | 45.94488 | 42.82941 | 41.52703 | 41.27711 | 34.08671 | 28.07617 | 20.23041 | 17.78612 | 15.5517 | 13.18782 | 7.525485 | 3.162845 | 1.581422 | 0 | -25℃ | 0 | 29.90512 | 33.22791 | 41.86432 | 48.92464 | 58.74512 | 70.37692 | 104.6515 | 149.7627 | 211.9709 | 240.3915 | 247.7345 | 247.7746 | 247.7746 | 0
|  | -15℃ | 0 | 60.77728 | 57.08372 | 54.85895 | 54.53914 | 49.23466 | 42.28451 | 35.09097 | 31.3457 | 27.84833 | 22.14142 | 12.401 | 5.761095 | 2.880547 | 0 | -20℃ | 0 | 35.5295 | 39.47722 | 48.33391 | 58.88396 | 75.25164 | 96.62231 | 128.0104 | 177.4064 | 246.903 | 281.809 | 289.527 | 289.5738 | 289.5738 | 0
|  | -10℃ | 0 | 75.60969 | 71.33804 | 68.19088 | 67.80117 | 64.3826 | 56.49285 | 49.95152 | 44.90528 | 40.14497 | 31.09503 | 17.27651 | 8.359344 | 4.179672 | 0 | -15℃ | 0 | 40.21791 | 44.68656 | 57.28399 | 75.13809 | 103.8472 | 140.4682 | 205.5421 | 253.5606 | 297.5206 | 325.1429 | 332.5539 | 332.5773 | 332.5773 | 0
|  | -5℃ | 0 | 107.4409 | 101.1724 | 96.71771 | 94.41576 | 89.23885 | 82.60465 | 74.1839 | 67.73288 | 61.49879 | 49.23235 | 27.19168 | 12.71797 | 6.358986 | 0 | -10℃ | 0 | 44.90632 | 49.89591 | 66.23406 | 91.39222 | 132.4427 | 184.3141 | 283.0738 | 329.7149 | 348.1382 | 368.4768 | 375.5808 | 375.5808 | 375.5808 | 0
|  | 0℃ | 0 | 139.2721 | 131.0068 | 125.2445 | 121.0304 | 114.0951 | 108.7165 | 98.41628 | 90.56049 | 82.85262 | 67.36966 | 37.10685 | 17.0766 | 8.538299 | 0 | -5℃ | 0 | 50.97136 | 56.63485 | 75.53802 | 115.771 | 172.5897 | 234.9109 | 351.1721 | 374.4926 | 383.7042 | 400.7481 | 409.7186 | 409.7186 | 409.7186 | 0
|  | 5℃ | 0 | 163.3926 | 156.1448 | 150.3901 | 147.7959 | 137.545 | 132.8336 | 126.0178 | 117.6519 | 112.7697 | 90.44798 | 50.95092 | 22.635 | 11.3175 | 0 | 0℃ | 0 | 57.03641 | 63.37378 | 84.84198 | 140.1499 | 212.7368 | 285.5077 | 419.2703 | 419.2703 | 419.2703 | 433.0193 | 443.8565 | 443.8565 | 443.8565 | 0
|  | 10℃ | 0 | 187.5131 | 181.2829 | 175.5357 | 174.5615 | 160.995 | 156.9507 | 153.6193 | 144.7433 | 142.6868 | 113.5263 | 64.79499 | 28.1934 | 14.0967 | 0 | 5℃ | 0 | 63.88224 | 70.98027 | 97.71392 | 192.9033 | 277.9015 | 378.1353 | 445.0166 | 445.0166 | 445.0166 | 455.7087 | 464.9448 | 464.9448 | 464.9448 | 0
|  | 15℃ | 0 | 255.9305 | 251.777 | 247.9456 | 247.2961 | 215.5466 | 194.1818 | 180.745 | 172.9209 | 169.1917 | 143.4064 | 80.21774 | 33.23524 | 16.61762 | 0 | 10℃ | 0 | 70.72807 | 78.58675 | 110.5859 | 245.6567 | 343.0662 | 470.763 | 470.763 | 470.763 | 470.763 | 478.398 | 486.0331 | 486.0331 | 486.0331 | 0
|  | 20℃ | 0 | 324.3479 | 322.2711 | 320.3554 | 320.0307 | 270.0983 | 231.4129 | 207.8708 | 201.0986 | 195.6966 | 173.2866 | 95.6405 | 38.27707 | 19.13854 | 0 | 15℃ | 0 | 98.2145 | 109.1272 | 159.1826 | 281.2703 | 378.5923 | 484.2353 | 484.2353 | 484.2353 | 484.2353 | 489.9252 | 498.8757 | 498.8757 | 498.8757 | 0
|  | 25℃ | 0 | 392.7652 | 392.7652 | 392.7652 | 392.7652 | 324.65 | 268.6441 | 234.9965 | 229.2763 | 222.2015 | 203.1668 | 111.0633 | 43.3189 | 21.65945 | 0 | 20℃ | 0 | 125.7009 | 139.6677 | 207.7792 | 316.8838 | 414.1184 | 497.7077 | 497.7077 | 497.7077 | 497.7077 | 501.4524 | 511.7182 | 511.7182 | 511.7182 | 0
|  | 30℃ | 0 | 392.7652 | 392.7652 | 392.7652 | 392.7652 | 341.6788 | 295.15 | 260.32 | 244.9466 | 234.1729 | 214.1127 | 117.047 | 45.65278 | 22.82639 | 0 | 25℃ | 0 | 153.1873 | 170.2082 | 256.3759 | 352.4973 | 449.6444 | 511.1801 | 511.1801 | 511.1801 | 511.1801 | 512.9796 | 524.5608 | 524.5608 | 524.5608 | 0
|  | 35℃ | 0 | 392.7652 | 392.7652 | 392.7652 | 392.7652 | 358.7076 | 321.6559 | 285.6435 | 260.6169 | 246.1444 | 225.0586 | 123.0307 | 47.98665 | 23.99333 | 0 | 30℃ | 0 | 167.514 | 186.1267 | 285.1448 | 364.7334 | 445.0913 | 498.0212 | 498.7406 | 498.7406 | 498.7406 | 500.2642 | 510.6464 | 510.6464 | 510.6464 | 0
|  | 40℃ | 0 | 392.7652 | 392.7652 | 392.7652 | 392.7652 | 375.7364 | 348.1619 | 310.967 | 276.2872 | 258.1159 | 236.0045 | 129.0144 | 50.32053 | 25.16026 | 0 | 35℃ | 0 | 181.8407 | 202.0453 | 313.9136 | 376.9695 | 440.5382 | 484.8623 | 486.3012 | 486.3012 | 486.3012 | 487.5488 | 496.732 | 496.732 | 496.732 | 0
|  | 45℃ | 0 | 392.7652 | 392.7652 | 392.7652 | 392.7652 | 392.7652 | 374.6678 | 336.2906 | 291.9576 | 270.0873 | 246.9505 | 134.9981 | 52.6544 | 26.3272 | 0 | 40℃ | 0 | 196.1675 | 217.9638 | 342.6825 | 389.2056 | 435.9851 | 471.7035 | 473.8617 | 473.8617 | 473.8617 | 474.8334 | 482.8176 | 482.8176 | 482.8176 | 0
|  | 50℃ | 0 | 297.5221 | 297.5221 | 297.5221 | 297.5221 | 297.5221 | 279.1275 | 250.5365 | 217.5084 | 201.215 | 189.5677 | 127.7749 | 52.6544 | 26.3272 | 0 | 45℃ | 0 | 210.4942 | 233.8824 | 371.4513 | 401.4417 | 431.432 | 458.5446 | 461.4223 | 461.4223 | 461.4223 | 462.118 | 468.9032 | 468.9032 | 468.9032 | 0
|  | 55℃ | 0 | 202.279 | 202.279 | 202.279 | 202.279 | 202.279 | 183.5872 | 164.7824 | 143.0592 | 132.3428 | 132.1849 | 120.5517 | 52.6544 | 26.3272 | 0 | 50℃ | 0 | 148.2135 | 164.6817 | 243.0485 | 258.6214 | 274.1943 | 288.1862 | 289.7138 | 289.7672 | 289.7672 | 290.123 | 293.6911 | 293.6911 | 293.6911 | 0
|  | 60℃ | 0 | 0 | 0 | 0 | 0 | 0 | 0 | 0 | 0 | 0 | 0 | 0 | 0 | 0 | 0 | 55℃ | 0 | 85.93292 | 95.48102 | 114.6457 | 115.8012 | 116.9567 | 117.8279 | 118.0053 | 118.1121 | 118.1121 | 118.128 | 118.4789 | 118.4789 | 118.4789 | 0
|  | 65℃ | 0 | 0 | 0 | 0 | 0 | 0 | 0 | 0 | 0 | 0 | 0 | 0 | 0 | 0 | 0 | 60℃ | 0 | 0 | 0 | 0 | 0 | 0 | 0 | 0 | 0 | 0 | 0 | 0 | 0 | 0 | 0
|  |  | 持续回充功率/ 千瓦-支路级别 Constant P_discharge / kW-Branch level | [15 empty] | 持续放电功率/ 千瓦-支路级别 Constant P_discharge / kW-Branch level
|  | SoC/T | <3 | 3 | 5 | 10 | 20 | 30 | 40 | 50 | 60 | 70 | 80 | 90 | 95 | 97 | >97 | SoC/T | <3 | 3 | 5 | 10 | 20 | 30 | 40 | 50 | 60 | 70 | 80 | 90 | 95 | 97 | >97
|  | < -30℃ | 0 | 0 | 0 | 0 | 0 | 0 | 0 | 0 | 0 | 0 | 0 | 0 | 0 | 0 | 0 | < -35℃ | 0 | 0 | 0 | 0 | 0 | 0 | 0 | 0 | 0 | 0 | 0 | 0 | 0 | 0 | 0
|  | -30℃ | 0 | 1.764283 | 1.644649 | 1.594638 | 1.585041 | 1.30893 | 1.078125 | 0.7768476 | 0.6829871 | 0.5971852 | 0.5064122 | 0 | 0 | 0 | 0 | -35℃ | 0 | 1.538427 | 1.709364 | 2.24261 | 2.468842 | 2.676238 | 2.796174 | 5.150699 | 7.73746 | 11.21718 | 12.60699 | 13.04849 | 13.0506 | 13.0506 | 0
|  | -25℃ | 0 | 5.29285 | 4.933948 | 4.783913 | 4.755123 | 3.926789 | 3.234375 | 2.330543 | 2.048961 | 1.791555 | 1.519237 | 0.8669359 | 0 | 0 | 0 | -30℃ | 0 | 4.661901 | 5.17989 | 6.795789 | 7.48134 | 8.109811 | 8.473254 | 15.60818 | 23.44685 | 33.99146 | 38.20301 | 39.54087 | 39.54726 | 39.54726 | 0
|  | -20℃ | 0 | 8.821417 | 8.223247 | 7.973189 | 7.925204 | 6.544649 | 5.390625 | 3.884238 | 3.414936 | 2.985926 | 2.532061 | 1.444893 | 0.6072662 | 0.3036331 | 0 | -25℃ | 0 | 5.741783 | 6.379758 | 8.03795 | 9.39353 | 11.27906 | 13.51237 | 20.09309 | 28.75444 | 40.69841 | 46.15517 | 47.56503 | 47.57272 | 47.57272 | 0
|  | -15℃ | 0 | 11.66924 | 10.96007 | 10.53292 | 10.47151 | 9.453054 | 8.118626 | 6.737465 | 6.018374 | 5.34688 | 4.251153 | 2.380991 | 1.10613 | 0.5530651 | 0 | -20℃ | 0 | 6.821664 | 7.579627 | 9.280111 | 11.30572 | 14.44832 | 18.55148 | 24.57799 | 34.06202 | 47.40537 | 54.10733 | 55.58919 | 55.59817 | 55.59817 | 0
|  | -10℃ | 0 | 14.51706 | 13.6969 | 13.09265 | 13.01782 | 12.36146 | 10.84663 | 9.590693 | 8.621813 | 7.707834 | 5.970245 | 3.31709 | 1.604994 | 0.802497 | 0 | -15℃ | 0 | 7.721838 | 8.57982 | 10.99853 | 14.42651 | 19.93865 | 26.9699 | 39.46408 | 48.68364 | 57.12395 | 62.42744 | 63.85035 | 63.85484 | 63.85484 | 0
|  | -5℃ | 0 | 20.62865 | 19.4251 | 18.5698 | 18.12783 | 17.13386 | 15.86009 | 14.24331 | 13.00471 | 11.80777 | 9.45261 | 5.220802 | 2.44185 | 1.220925 | 0 | -10℃ | 0 | 8.622013 | 9.580014 | 12.71694 | 17.54731 | 25.42899 | 35.38831 | 54.35017 | 63.30526 | 66.84253 | 70.74755 | 72.11152 | 72.11152 | 72.11152 | 0
|  | 0℃ | 0 | 26.74023 | 25.1533 | 24.04695 | 23.23783 | 21.90626 | 20.87356 | 18.89593 | 17.38761 | 15.9077 | 12.93498 | 7.124515 | 3.278707 | 1.639353 | 0 | -5℃ | 0 | 9.786501 | 10.87389 | 14.5033 | 22.22804 | 33.13723 | 45.10289 | 67.42504 | 71.90258 | 73.67121 | 76.94363 | 78.66598 | 78.66598 | 78.66598 | 0
|  | 5℃ | 0 | 31.37138 | 29.9798 | 28.87491 | 28.37682 | 26.40865 | 25.50405 | 24.19541 | 22.58916 | 21.65179 | 17.36601 | 9.782576 | 4.34592 | 2.17296 | 0 | 0℃ | 0 | 10.95099 | 12.16777 | 16.28966 | 26.90878 | 40.84547 | 54.81748 | 80.4999 | 80.4999 | 80.4999 | 83.13971 | 85.22044 | 85.22044 | 85.22044 | 0
|  | 10℃ | 0 | 36.00252 | 34.80631 | 33.70286 | 33.5158 | 30.91103 | 30.13454 | 29.4949 | 27.79071 | 27.39587 | 21.79705 | 12.44064 | 5.413133 | 2.706567 | 0 | 5℃ | 0 | 12.26539 | 13.62821 | 18.76107 | 37.03743 | 53.35709 | 72.60199 | 85.4432 | 85.4432 | 85.4432 | 87.49607 | 89.2694 | 89.2694 | 89.2694 | 0
|  | 15℃ | 0 | 49.13866 | 48.34118 | 47.60555 | 47.48084 | 41.38495 | 37.28291 | 34.70304 | 33.20082 | 32.48481 | 27.53404 | 15.40181 | 6.381165 | 3.190583 | 0 | 10℃ | 0 | 13.57979 | 15.08866 | 21.23249 | 47.16609 | 65.86872 | 90.38649 | 90.38649 | 90.38649 | 90.38649 | 91.85242 | 93.31835 | 93.31835 | 93.31835 | 0
|  | 20℃ | 0 | 62.27479 | 61.87605 | 61.50824 | 61.44589 | 51.85888 | 44.43129 | 39.91118 | 38.61093 | 37.57375 | 33.27103 | 18.36298 | 7.349197 | 3.674599 | 0 | 15℃ | 0 | 18.85718 | 20.95243 | 30.56305 | 54.00389 | 72.68972 | 92.97319 | 92.97319 | 92.97319 | 92.97319 | 94.06565 | 95.78413 | 95.78413 | 95.78413 | 0
|  | 25℃ | 0 | 75.41093 | 75.41093 | 75.41093 | 75.41093 | 62.3328 | 51.57966 | 45.11933 | 44.02105 | 42.66269 | 39.00802 | 21.32414 | 8.31723 | 4.158615 | 0 | 20℃ | 0 | 24.13458 | 26.8162 | 39.89361 | 60.84169 | 79.51072 | 95.55988 | 95.55988 | 95.55988 | 95.55988 | 96.27887 | 98.2499 | 98.2499 | 98.2499 | 0
|  | 30℃ | 0 | 75.41093 | 75.41093 | 75.41093 | 75.41093 | 65.60233 | 56.6688 | 49.98144 | 47.02975 | 44.96121 | 41.10964 | 22.47302 | 8.765333 | 4.382667 | 0 | 25℃ | 0 | 29.41197 | 32.67997 | 49.22418 | 67.67949 | 86.33173 | 98.14657 | 98.14657 | 98.14657 | 98.14657 | 98.49209 | 100.7157 | 100.7157 | 100.7157 | 0
|  | 35℃ | 0 | 75.41093 | 75.41093 | 75.41093 | 75.41093 | 68.87186 | 61.75794 | 54.84356 | 50.03845 | 47.25972 | 43.21126 | 23.62189 | 9.213437 | 4.606719 | 0 | 30℃ | 0 | 32.1627 | 35.73633 | 54.7478 | 70.02882 | 85.45753 | 95.62007 | 95.7582 | 95.7582 | 95.7582 | 96.05073 | 98.0441 | 98.0441 | 98.0441 | 0
|  | 40℃ | 0 | 75.41093 | 75.41093 | 75.41093 | 75.41093 | 72.1414 | 66.84708 | 59.70567 | 53.04715 | 49.55824 | 45.31287 | 24.77076 | 9.661541 | 4.83077 | 0 | 35℃ | 0 | 34.91342 | 38.79269 | 60.27142 | 72.37814 | 84.58333 | 93.09357 | 93.36983 | 93.36983 | 93.36983 | 93.60937 | 95.37254 | 95.37254 | 95.37254 | 0
|  | 45℃ | 0 | 75.41093 | 75.41093 | 75.41093 | 75.41093 | 75.41093 | 71.93622 | 64.56779 | 56.05585 | 51.85676 | 47.41449 | 25.91963 | 10.10964 | 5.054822 | 0 | 40℃ | 0 | 37.66415 | 41.84906 | 65.79504 | 74.72747 | 83.70914 | 90.56707 | 90.98145 | 90.98145 | 90.98145 | 91.16801 | 92.70098 | 92.70098 | 92.70098 | 0
|  | 50℃ | 0 | 57.12425 | 57.12425 | 57.12425 | 57.12425 | 57.12425 | 53.59248 | 48.103 | 41.76161 | 38.63329 | 36.397 | 24.53278 | 10.10964 | 5.054822 | 0 | 45℃ | 0 | 40.41488 | 44.90542 | 71.31866 | 77.0768 | 82.83494 | 88.04056 | 88.59308 | 88.59308 | 88.59308 | 88.72665 | 90.02941 | 90.02941 | 90.02941 | 0
|  | 55℃ | 0 | 38.83756 | 38.83756 | 38.83756 | 38.83756 | 38.83756 | 35.24875 | 31.63822 | 27.46737 | 25.40981 | 25.3795 | 23.14593 | 10.10964 | 5.054822 | 0 | 50℃ | 0 | 28.457 | 31.61889 | 46.66532 | 49.65531 | 52.64531 | 55.33176 | 55.62505 | 55.6353 | 55.6353 | 55.70361 | 56.38868 | 56.38868 | 56.38868 | 0
|  | 60℃ | 0 | 0 | 0 | 0 | 0 | 0 | 0 | 0 | 0 | 0 | 0 | 0 | 0 | 0 | 0 | 55℃ | 0 | 16.49912 | 18.33236 | 22.01198 | 22.23383 | 22.45568 | 22.62295 | 22.65702 | 22.67753 | 22.67753 | 22.68058 | 22.74795 | 22.74795 | 22.74795 | 0
|  | 65℃ | 0 | 0 | 0 | 0 | 0 | 0 | 0 | 0 | 0 | 0 | 0 | 0 | 0 | 0 | 0 | 60℃ | 0 | 0 | 0 | 0 | 0 | 0 | 0 | 0 | 0 | 0 | 0 | 0 | 0 | 0 | 0

## 5-快充倍率MAP
充电窗口(新)
电芯充电窗口 | [24 empty] | 备注
SOC |  | 0 | 3 | 5 | 7 | 10 | 15 | 20 | 25 | 30 | 35 | 40 | 45 | 50 | 55 | 60 | 65 | 70 | 75 | 80 | 85 | 90 | 95 | 97 | 填写切换Step的电压对应的SOC
电压/Voltage |  | 3.247 | 3.374 | 3.6813 | 3.70685 | 3.7355 | 3.77165 | 3.79195 | 3.79955 | 3.8208 | 3.828 | 3.8352 | 3.8425 | 3.8809 | 3.9113 | 3.9705 | 4.01815 | 4.08665 | 4.1401 | 4.21065 | 4.25545 | 4.31575 | 4.322 | 4.333 | 填写切换Step的电压
温度1 | -25 | 0 | 0 | 0 | 0 | 0 | 0 | 0 | 0 | 0 | 0 | 0 | 0 | 0 | 0 | 0 | 0 | 0 | 0 | 0 | 0 | 0 | 0 | 0 | 填写充电倍率，没有这么多Step可以留空或者补齐
电压/Voltage |  | 3.247 | 3.374 | 3.6813 | 3.70685 | 3.7355 | 3.77165 | 3.79195 | 3.79955 | 3.8208 | 3.828 | 3.8352 | 3.8425 | 3.8809 | 3.9113 | 3.9705 | 4.01815 | 4.08665 | 4.1401 | 4.21065 | 4.25545 | 4.31575 | 4.322 | 4.333
温度2 | -20 | 0.05 | 0.1 | 0.1 | 0.1 | 0.1 | 0.09 | 0.09 | 0.07 | 0.07 | 0.0595 | 0.0595 | 0.051 | 0.051 | 0.051 | 0.051 | 0.0425 | 0.0425 | 0.0425 | 0.0425 | 0.0425 | 0.0425 | 0.0425 | 0.0425
电压/Voltage |  | 3.247 | 3.374 | 3.6813 | 3.70685 | 3.7355 | 3.77165 | 3.79195 | 3.79955 | 3.8208 | 3.828 | 3.8352 | 3.8425 | 3.8809 | 3.9113 | 3.9705 | 4.01815 | 4.08665 | 4.1401 | 4.21065 | 4.25545 | 4.31575 | 4.322 | 4.333
温度3 | -15 | 0.05 | 0.2125 | 0.2125 | 0.2125 | 0.2125 | 0.17 | 0.17 | 0.1445 | 0.1445 | 0.1275 | 0.1275 | 0.1105 | 0.1105 | 0.0935 | 0.0935 | 0.0765 | 0.0765 | 0.0595 | 0.0595 | 0.0425 | 0.0425 | 0.0425 | 0.0425
电压/Voltage |  | 3.247 | 3.374 | 3.6813 | 3.70685 | 3.7355 | 3.77165 | 3.79195 | 3.79955 | 3.8208 | 3.828 | 3.8352 | 3.8425 | 3.8809 | 3.9113 | 3.9705 | 4.01815 | 4.08665 | 4.1401 | 4.21065 | 4.25545 | 4.31575 | 4.322 | 4.333
温度4 | -10 | 0.05 | 0.3995 | 0.3995 | 0.3995 | 0.3995 | 0.3145 | 0.3145 | 0.2635 | 0.2635 | 0.221 | 0.221 | 0.1955 | 0.1955 | 0.17 | 0.17 | 0.1445 | 0.1445 | 0.1105 | 0.1105 | 0.085 | 0.085 | 0.068 | 0.04347826
电压/Voltage |  | 3.247 | 3.374 | 3.6813 | 3.70685 | 3.7355 | 3.77165 | 3.79195 | 3.79955 | 3.8208 | 3.828 | 3.8352 | 3.8425 | 3.8809 | 3.9113 | 3.9705 | 4.01815 | 4.08665 | 4.1401 | 4.21065 | 4.25545 | 4.31575 | 4.322 | 4.333
温度5 | -5 | 0.05 | 0.68 | 0.68 | 0.68 | 0.68 | 0.5355 | 0.5355 | 0.4335 | 0.4335 | 0.3655 | 0.3655 | 0.3145 | 0.3145 | 0.272 | 0.272 | 0.2295 | 0.2295 | 0.187 | 0.187 | 0.1445 | 0.1445 | 0.119 | 0.04347826
电压/Voltage |  | 3.247 | 3.374 | 3.6813 | 3.70685 | 3.7355 | 3.77165 | 3.79195 | 3.79955 | 3.8208 | 3.828 | 3.8352 | 3.8425 | 3.8809 | 3.9113 | 3.9705 | 4.01815 | 4.08665 | 4.1401 | 4.21065 | 4.25545 | 4.31575 | 4.322 | 4.333
温度6 | 0 | 0.05 | 1.0625 | 1.0625 | 1.0625 | 1.0625 | 0.816 | 0.816 | 0.663 | 0.663 | 0.5525 | 0.5525 | 0.476 | 0.476 | 0.3995 | 0.3995 | 0.3485 | 0.3485 | 0.2805 | 0.2805 | 0.221 | 0.221 | 0.187 | 0.04347826
电压/Voltage |  | 3.247 | 3.374 | 3.6813 | 3.70685 | 3.7355 | 3.77165 | 3.79195 | 3.79955 | 3.8208 | 3.828 | 3.8352 | 3.8425 | 3.8809 | 3.9113 | 3.9705 | 4.01815 | 4.08665 | 4.1401 | 4.21065 | 4.25545 | 4.31575 | 4.322 | 4.333
温度7 | 5 | 0.05 | 1.5215 | 1.5215 | 1.5215 | 1.5215 | 1.1645 | 1.1645 | 0.9265 | 0.9265 | 0.7735 | 0.7735 | 0.6545 | 0.6545 | 0.561 | 0.561 | 0.4675 | 0.4675 | 0.3825 | 0.3825 | 0.306 | 0.306 | 0.2635 | 0.085
电压/Voltage |  | 3.247 | 3.374 | 3.6813 | 3.70685 | 3.7355 | 3.77165 | 3.79195 | 3.79955 | 3.8208 | 3.828 | 3.8352 | 3.8425 | 3.8809 | 3.9113 | 3.9705 | 4.01815 | 4.08665 | 4.1401 | 4.21065 | 4.25545 | 4.31575 | 4.322 | 4.333
温度8 | 10 | 0.05 | 2.0145 | 2.0145 | 2.0145 | 2.0145 | 1.53 | 1.53 | 1.224 | 1.224 | 1.0115 | 1.0115 | 0.85 | 0.85 | 0.714 | 0.714 | 0.6035 | 0.6035 | 0.493 | 0.493 | 0.3825 | 0.3825 | 0.3 | 0.085
电压/Voltage |  | 3.247 | 3.374 | 3.6813 | 3.70685 | 3.7355 | 3.77165 | 3.79195 | 3.79955 | 3.8208 | 3.828 | 3.8352 | 3.8425 | 3.8809 | 3.9113 | 3.9705 | 4.01815 | 4.08665 | 4.1401 | 4.21065 | 4.25545 | 4.31575 | 4.322 | 4.333
温度9 | 15 | 0.05 | 2.125 | 2.125 | 2.125 | 2.125 | 1.904 | 1.904 | 1.513 | 1.513 | 1.241 | 1.241 | 1.0285 | 1.0285 | 0.867 | 0.867 | 0.714 | 0.714 | 0.5865 | 0.5865 | 0.459 | 0.459 | 0.3 | 0.085
电压/Voltage |  | 3.247 | 3.374 | 3.6813 | 3.70685 | 3.7355 | 3.77165 | 3.79195 | 3.79955 | 3.8208 | 3.828 | 3.8352 | 3.8425 | 3.8809 | 3.9113 | 3.9705 | 4.01815 | 4.08665 | 4.1401 | 4.21065 | 4.25545 | 4.31575 | 4.322 | 4.333
温度10 | 20 | 0.05 | 2.125 | 2.125 | 2.125 | 2.125 | 2.125 | 2.125 | 1.7765 | 1.7765 | 1.4535 | 1.4535 | 1.1985 | 1.1985 | 0.9945 | 0.9945 | 0.816 | 0.816 | 0.663 | 0.663 | 0.51 | 0.51 | 0.33 | 0.1304348
电压/Voltage |  | 3.247 | 3.374 | 3.6813 | 3.70685 | 3.7355 | 3.77165 | 3.79195 | 3.79955 | 3.8208 | 3.828 | 3.8352 | 3.8425 | 3.8809 | 3.9113 | 3.9705 | 4.01815 | 4.08665 | 4.1401 | 4.21065 | 4.25545 | 4.31575 | 4.322 | 4.333
温度11 | 25 | 0.05 | 2.125 | 2.125 | 2.125 | 2.125 | 2.125 | 2.125 | 1.982609 | 1.982609 | 1.608696 | 1.608696 | 1.321739 | 1.321739 | 1.0795 | 1.0795 | 0.8755 | 0.8755 | 0.697 | 0.697 | 0.544 | 0.544 | 0.33 | 0.1304348
电压/Voltage |  | 3.247 | 3.374 | 3.6813 | 3.70685 | 3.7355 | 3.77165 | 3.79195 | 3.79955 | 3.8208 | 3.828 | 3.8352 | 3.8425 | 3.8809 | 3.9113 | 3.9705 | 4.01815 | 4.08665 | 4.1401 | 4.21065 | 4.25545 | 4.31575 | 4.322 | 4.333
温度12 | 30 | 0.05 | 2.125 | 2.125 | 2.125 | 2.125 | 2.125 | 2.125 | 1.982609 | 1.982609 | 1.608696 | 1.608696 | 1.321739 | 1.321739 | 1.0795 | 1.0795 | 0.8755 | 0.8755 | 0.697 | 0.697 | 0.544 | 0.544 | 0.33 | 0.1304348
电压/Voltage |  | 3.247 | 3.374 | 3.6813 | 3.70685 | 3.7355 | 3.77165 | 3.79195 | 3.79955 | 3.8208 | 3.828 | 3.8352 | 3.8425 | 3.8809 | 3.9113 | 3.9705 | 4.01815 | 4.08665 | 4.1401 | 4.21065 | 4.25545 | 4.31575 | 4.322 | 4.333
温度13 | 35 | 0.05 | 2.125 | 2.125 | 2.125 | 2.125 | 2.125 | 2.125 | 1.982609 | 1.982609 | 1.608696 | 1.608696 | 1.321739 | 1.321739 | 1.0795 | 1.0795 | 0.8755 | 0.8755 | 0.697 | 0.697 | 0.544 | 0.544 | 0.33 | 0.1304348
电压/Voltage |  | 3.247 | 3.374 | 3.6813 | 3.70685 | 3.7355 | 3.77165 | 3.79195 | 3.79955 | 3.8208 | 3.828 | 3.8352 | 3.8425 | 3.8809 | 3.9113 | 3.9705 | 4.01815 | 4.08665 | 4.1401 | 4.21065 | 4.25545 | 4.31575 | 4.322 | 4.333
温度14 | 40 | 0.05 | 2.125 | 2.125 | 2.125 | 2.125 | 2.125 | 2.125 | 1.982609 | 1.982609 | 1.608696 | 1.608696 | 1.321739 | 1.321739 | 1.0795 | 1.0795 | 0.8755 | 0.8755 | 0.697 | 0.697 | 0.544 | 0.544 | 0.33 | 0.1304348
电压/Voltage |  | 3.247 | 3.374 | 3.6813 | 3.70685 | 3.7355 | 3.77165 | 3.79195 | 3.79955 | 3.8208 | 3.828 | 3.8352 | 3.8425 | 3.8809 | 3.9113 | 3.9705 | 4.01815 | 4.08665 | 4.1401 | 4.21065 | 4.25545 | 4.31575 | 4.322 | 4.333
温度15 | 45 | 0.05 | 0.33 | 0.33 | 0.33 | 0.33 | 0.33 | 0.33 | 0.33 | 0.33 | 0.33 | 0.33 | 0.33 | 0.33 | 0.33 | 0.33 | 0.33 | 0.33 | 0.33 | 0.33 | 0.33 | 0.33 | 0.33 | 0.1304348
电压/Voltage |  | 3.247 | 3.374 | 3.6813 | 3.70685 | 3.7355 | 3.77165 | 3.79195 | 3.79955 | 3.8208 | 3.828 | 3.8352 | 3.8425 | 3.8809 | 3.9113 | 3.9705 | 4.01815 | 4.08665 | 4.1401 | 4.21065 | 4.25545 | 4.31575 | 4.322 | 4.333
温度16 | 50 | 0.05 | 0.2782609 | 0.2782609 | 0.2782609 | 0.2782609 | 0.2782609 | 0.2782609 | 0.2782609 | 0.2782609 | 0.2782609 | 0.2782609 | 0.2782609 | 0.2782609 | 0.2782609 | 0.2782609 | 0.2782609 | 0.2782609 | 0.2782609 | 0.2782609 | 0.2782609 | 0.2782609 | 0.2782609 | 0.1304348
电压/Voltage |  | 3.247 | 3.374 | 3.6813 | 3.70685 | 3.7355 | 3.77165 | 3.79195 | 3.79955 | 3.8208 | 3.828 | 3.8352 | 3.8425 | 3.8809 | 3.9113 | 3.9705 | 4.01815 | 4.08665 | 4.1401 | 4.21065 | 4.25545 | 4.31575 | 4.322 | 4.333
温度17 | 55 | 0.05 | 0 | 0 | 0 | 0 | 0 | 0 | 0 | 0 | 0 | 0 | 0 | 0 | 0 | 0 | 0 | 0 | 0 | 0 | 0 | 0 | 0 | 0

## 6-OCV参数
OCV 参数
静态OCV —— 循环测试数据
测试倍率： | 0.33C
测试温度： | 25℃
SOH | 100% |  | SOH | 90% |  | SOH | 80% |  | SOH | 70%
OCV（mV) | SOC（%） | Cap（Ah） | OCV（mV) | SOC（%） | Cap（Ah） | OCV（mV) | SOC（%） | Cap（Ah） | OCV（mV) | SOC（%） | Cap（Ah）
4353.9 | 100 | 115
4251.25 | 95 | 109
4199.65 | 90 | 104
4158.65 | 85 | 98
4107.5 | 80 | 92
4047.85 | 75 | 86
3986.4 | 70 | 81
3926.15 | 65 | 75
3865.65 | 60 | 69
3795.8 | 55 | 63
3734.15 | 50 | 58
3696.45 | 45 | 52
3670.45 | 40 | 46
3650.55 | 35 | 40
3632.55 | 30 | 35
3612.5 | 25 | 29
3578 | 20 | 23
3540.6 | 15 | 17
3492.35 | 10 | 12
3451.9 | 5 | 6
3292.7 | 0 | 0
静态OCV —— 存储测试数据
测试倍率： | 0.33C
测试温度： | 25℃
SOH | 100% |  | SOH | 90% |  | SOH | 80% |  | SOH | 70%
OCV（mV) | SOC（%） | Cap（Ah） | OCV（mV) | SOC（%） | Cap（Ah） | OCV（mV) | SOC（%） | Cap（Ah） | OCV（mV) | SOC（%） | Cap（Ah）
4353.9 | 100 | 115
4251.25 | 95 | 109
4199.65 | 90 | 104
4158.65 | 85 | 98
4107.5 | 80 | 92
4047.85 | 75 | 86
3986.4 | 70 | 81
3926.15 | 65 | 75
3865.65 | 60 | 69
3795.8 | 55 | 63
3734.15 | 50 | 58
3696.45 | 45 | 52
3670.45 | 40 | 46
3650.55 | 35 | 40
3632.55 | 30 | 35
3612.5 | 25 | 29
3578 | 20 | 23
3540.6 | 15 | 17
3492.35 | 10 | 12
3451.9 | 5 | 6
3292.7 | 0 | 0
静态OCV |  |  | 动态OCV |  |  | 动态OCV
SOH | 100% |  | SOH | 100% |  | SOH | 100%
测试倍率： | 0.1C |  | 测试倍率： | 0.05C |  | 测试倍率： | 0.05C
测试温度： | 0℃ |  | 测试温度： | 25℃ |  | 测试温度： | 0℃
OCV（mV) | SOC（%） | Cap（Ah） | OCV（mV) | SOC（%） | Cap（Ah） | OCV（mV) | SOC（%） | Cap（Ah）
|  |  | 4379.5 | 100 | 115
|  |  | 4223.032 | 95 | 109
|  |  | 4174.887 | 90 | 104
|  |  | 4138.759 | 85 | 98
|  |  | 4096.201 | 80 | 92
|  |  | 4042.611 | 75 | 86
|  |  | 3982.185 | 70 | 81
|  |  | 3908.192 | 65 | 75
|  |  | 3858.99 | 60 | 69
|  |  | 3797.819 | 55 | 63
|  |  | 3740.846 | 50 | 58
|  |  | 3691.648 | 45 | 52
|  |  | 3652.928 | 40 | 46
|  |  | 3623.879 | 35 | 40
|  |  | 3598.494 | 30 | 35
|  |  | 3573.21 | 25 | 29
|  |  | 3546.186 | 20 | 23
|  |  | 3511.092 | 15 | 17
|  |  | 3453.967 | 10 | 12
|  |  | 3268.376 | 5 | 6
|  |  | 2499.7 | 0 | 0

## 7-Fault List 故障列表
Fault List 故障列表
ID 序号 | Fault 故障名称 | Description 故障描述* | Set Threshold 置位条件 | Error Confirm Time 故障确认时间(mS) | Reset Threshold 恢复条件 | Error Recovery Time 恢复确认时间（mS） | Charging Mode Error Level 充电 故障等级 | Driving Mode Error Level 放电 故障等级 | Comment 备注
Voltage 电压 |  | Note： 1. 电芯电压故障设置，应考虑电芯电压采样精度（正负10mV）； 2. 总电压故障设置，应考虑高压采样精度（正负1%） 3. 不同等级的单体电压故障之间，应至少拉开30mV的间隔
1 | 单体欠压1级 | 单体电压低于报警值 | Vmin≤2.5V(Tmin＞10℃ ) Vmin≤2.1V(-20℃＜T≤10℃) Vmin≤2.0V-35℃≤T≤-20℃) | 4000 | Vmin＞2.6V(Tmin＞10℃ ) Vmin＞2.2V(-20℃＜T≤10℃) Vmin＞2.1V(-35℃≤T≤-20℃) | 2000 | 1 | 4
2 | 单体欠压2级 | 单体电压低于保护阈值 | Vmin≤2.4V(Tmin＞10℃ ) Vmin≤2.0V(-20℃＜T≤10℃) Vmin≤1.9V(-35℃≤T≤-20℃) | 2000 | Vmin＞2.5V(Tmi(Tmin＞10℃ ) Vmin＞2.1V(-20℃＜T≤10℃) Vmin＞2.0V(-35℃≤T≤-20℃) | 2000 | 4 | 5
3 | 单体欠压3级 | 单体电压低于安全阈值1 | Vmin≤2.3V(Tmin＞10℃ ) Vmin≤1.9V(-20℃＜T≤10℃) Vmin≤1.7V(-35℃≤T≤-20℃) | 1000 | Vmin＞2.4V(Tmin＞10℃ ) Vmin＞2.0V(-20℃＜T≤10℃) Vmin＞1.9V(-35℃≤T≤-20℃) | 1000 | 7 | 7 | 故障是否设定为UDS命令清除，应根据故障电压对于电芯的影响进行判断
4 | 单体极限欠压 | 单体电压低于安全阈值2 | Vmin≤1.5V |  | UDS命令清除 |  | 8 | 8 | 1. 故障是否设定为UDS命令清除，应根据故障电压对于电芯的影响进行判断 2. 可根据需求设定生效或不生效
5 | 单体过压1级 | 单体电压高于报警值 | Vmax≥4.35V | 4000 | Vmax ＜ 4.32V | 2000 | 5 | 4
6 | 单体过压2级 | 单体电压高于保护阈值 | Vmax ≥4.37V | 2000 | Vmax ＜ 4.32V | 2000 | 5 | 5
7 | 单体过压3级 | 单体电压高于安全阈值1 | Vmax≥4.4V | 1000 | Vmax ＜ 4.32V | — | 7 | 6 | 故障是否设定为UDS命令清除，应根据故障电压对于电芯的影响进行判断
8 | 单体极限过压 | 单体电压高于安全阈值2 | Vmax≥4.6V |  | UDS命令清除 |  | 8 | 8 | 故障是否设定为UDS命令清除，应根据故障电压对于电芯的影响进行判断
9 | 电池包总电压过高1级 | 电池包总电压高于保护阈值 | Ubat ≥ 417.6V（4.35*串数） | 2000 | Ubat＜412.8V（4.3V*串数） | 2000 | 5 | 4 | 电池包串数为100S Ubat指电池包总电压采样值，当总压采样无效时，采用叠加电压替代进行判断
10 | 电池包总电压过高2级 | 电池包总电压高于安全阈值 | NA | NA | NA | NA | NA | NA | 电池包串数为100S Ubat指电池包总电压采样值，当总压采样无效时，采用叠加电压替代进行判断
11 | 电池包总电压过低1级 | 电池包总电压低于保护阈值 | Ubat ≤ 240V（2.5V*串数）(Tmin＞10℃ ) Ubat ≤ 201.6V（2.1V*串数）(-20℃＜T≤10℃) Ubat ≤ 192（2.0V*串数）(-35℃≤T≤-20℃) | 2000 | Ubat＞249.6V（2.6V*串数）(Tmin＞10℃ ) Ubat＞211.2V（2.2V*串数）(-20℃＜T≤10℃) Ubat＞201.6V（2.1V*串数）(-35℃≤T≤-20℃) | 2000 | 1 | 5 | 电池包串数为100S Ubat指电池包总电压采样值，当总压采样无效时，采用叠加电压替代进行判断
12 | 电池包总电压过低2级 | 电池包总电压低于安全阈值 | NA | NA | NA | NA | NA | NA | 电池包串数为100S Ubat指电池包总电压采样值，当总压采样无效时，采用叠加电压替代进行判断
Current 电流 |  | Note： 1. 如果没有特别说明，此类别故障判断阈值的对象均指主回路电流； 2. 所有电流均为有符号数，放电为正，充电为负；
20 | 放电过流1级 | 电池包放电电流高于报警阈值 | ≥1.1*查表放电电流+1A | 2000 | < 查表电流 * 0.95 | 500 | 1 | 3
21 | 放电过流2级 | 电池包放电电流高于保护阈值 | ≥1.15*查表放电电流+1A | 2000 | < 查表电流 * 0.95 | 500 | 1 | 4
22 | 放电过流3级 | 电池包放电电流高于安全阈值 | ≥1.2*查表放电电流+1A | 2000 | < 查表电流 * 0.95 | 100 | — | 5
23 | 充电过流1级 | 电池包充电电流高于报警阈值 | ≤1.05*查表电流+4A | 10000 | ＞ 查表充电电流值 * 0.95 | 100 | 3 | —
24 | 充电过流2级 | 电池包充电电流高于保护阈值 | ≤1.1*查表充电电流+4A | 10000 | ＞ 查表充电电流值 * 0.95 | 100 | 7 | —
25 | 充电过流3级 | 电池包充电电流高于安全阈值 | ≤1.15*查表电流值+4A | 2000 | ＞ 查表充电电流值 * 0.95 | 100 | 7 | —
26 | 回充过流1级 | 电池包行驶模式下回充电流高于报警阈值 | 回充电流≤1.05*查表电流+2A | 10000 | ＞ 查表电流 * 0.95 | 100 | — | 3
27 | 回充过流2级 | 电池包行驶模式下回充电流高于保护阈值 | 回充电流≤1.1*查表电流+2A | 10000 | ＞ 查表电流 * 0.95 | 100 | — | 5
28 | 回充过流3级 | PACK行驶模式下回充电流高于安全阈值 | 回充电流≤1.15*查表电流+2A | 2000 | ＞ 查表电流 * 0.95 | 100 | — | 6
Temperature（Cell） 温度（电芯） |  | Note： 1. 电芯温度故障设置，应考虑电芯采样最大误差（使用100K 1%精度的温感，最大温度误差为正负2℃）
40 | 电池温度过高1级报警 | 电池最高温度高于报警阈值 | Tmax ≥53℃ | 4000 | Tmax ＜50℃ | 4000 | 1 | 1 | 应参照系统功率MAP制定，防止故障等级处理措施为6级，但还有充放电功率的情况
41 | 电池温度过高2级报警 | 电池最高温度高于保护阈值 | Tmax ≥55℃ | 4000 | Tmax ＜ 50℃ | 4000 | 7 | 4 | 应参照系统功率MAP制定，防止故障等级处理措施为6级，但还有充放电功率的情况
42 | 电池温度过高3级报警 | 电池最高温度高于安全阈值 | Tmax ≥ 60℃ | 4000 | Tmax ＜ 55℃ | 4000 | 7 | 6 | 应参照系统功率MAP制定，防止故障等级处理措施为6级，但还有充放电功率的情况
43 | 电池温度过低故障 | 电池最低温度低于保护阈值 | Tmax ≤ -36℃ | 4000 | Tmax ＞-35℃ | 4000 | 6 | 5 | 应参照系统功率MAP制定，防止故障等级处理措施为6级，但还有充放电功率的情况
44 | 电池温差过大 | 电池最大温度和电池最小温度之差超过电池系统报警阈值 | Tmax - Tmin≥ 25℃ | 60000 | Tmax - Tmin< 21℃ | 4000 | 0 | 0 | 温差过大会影响寿命，应确定是否需要采取处理措施
Battery State 电池状态 |  | Note：
50 | 电芯不均衡 | 系统最大SOC与最小SOC差值超过允许范围 | (SOC_Max - SOC_Min) ≥30% | 20000 | (SOC_Max - SOC_Min) ≤ 20% | 10000 | 1 | 1 | 标准相关
51 | SOH过低1级 | 电池健康状态（SOH）达到报警阈值 | SOH ≤ 70% | 40次连续上下电 | UDS命令清除 | — | 0 | 0
52 | SOH过低2级 | 电池健康状态（SOH）达到保护阈值 | SOH ≤ 65% | 40次连续上下电 | UDS命令清除 | — | 7 | 2 | SOH暂定
54 | SOC过高 | SOC高于设定上限 | 上电读取存储的SOC值>98% | — | 下电恢复 | — | 0 | 0 | 1. 用于匹配电动汽车远程监控标准中的故障要求 2. 可以根据客户需求修改故障阈值、等级和处理措施，控制SOC使用区间（PHEV）
55 | SOC过低 | SOC低于设定下限 | 回收前：真实SOC ＜ 0% 回收后：真实SOC ≤ 4.5% | 10000 | 回收前：真实SOC ＜ 0% 回收后：真实SOC ＞ 5% | 10000 | 0 | 0 | 1. 用于匹配电动汽车远程监控标准中的故障要求； 2. 可以根据客户需求修改故障阈值、等级和处理措施，控制SOC使用区间（PHEV）
56 | SOC跳变 | SOC出现了跳变 | — | — | — | — | 0 | 0

## 9-Safety Limit
Safety Limit
Table 1 Fault list（Function Safety）
ID 序号 | Fault 故障名称 | Description 故障描述* | Set Threshold 置位条件 | Fault Confirm Time 故障确认时间(mS) | Reset Threshold 恢复条件 | Fault Recovery Time 恢复确认时间（mS） | Charging Mode Fault Category 充电模式故障等级 | Driving Mode Fault Category 放电模式故障等级 | Comment 备注
1 | Cell over current fault | Charging or discahring current is too large to damage the cell | Imax≥Isafety | 1s | UDS clear | / | 6 | 6 | 1. The over current safety limit is depending on the cell temeprature, refer to Table1 2. For each over current safety limit, one duration time(FTTI) shall be determined and the cell will not vent or fire during this time, refer to Table1. 3. After the over current fault, demolition of the cell, reuse is not allowed.
2 | Cell over charging fault | The cell voltage is too high to damage the cell | Vmax≥ over voltage safety limit | 2s | UDS clear | / | 6 | 6 | 1. Over charging of cell is indicated by cell voltage 2. For each over voltage safety limit, one duration time(FTTI) shall be determined and the cell will not vent or fire during this time, refer to Table2. 3. After the over charging fault, demolition of the cell, reuse is not allowed.
3 | Cell over discharging fault | The cell voltage is too low to damage the cell | Vmin≤ under voltage safety limit | 1s | UDS clear | / | 6 | 6 | 1. Over discharging of cell is indicated by cell voltage 2. For each over voltage safety limit, one duration time(FTTI) shall be determined and the cell will not vent or fire during this time, refer to Table2. 3. After the over discharging fault, demolition of the cell, reuse is not allowed.
4 | Cell over temperature fault | The cell temperature is too high to damage the cell | Tmax≥over temperature safety limit | 4s | UDS clear | / | 6 | 6 | 1. Cell temperature is indicated by the module temperature. 2. For each over temperature safety limit, one duration time(FTTI) shall be determined and the cell will not vent or fire during this time, refer to Table3. 3. After the over temperature fault, demolition of the cell, reuse is not allowed.
Table 2 Cell Over Current Safety Limit
No. | Cell Temperature[℃] | Discharge safety current limit |  | Charge safety current limit
|  | Isafety[A] | Duration time(FTTI) [ms] | Isafety [A] | Duration time(FTTI) [ms]
1 | 80 | 0 | 5000 | 0 | 5000
2 | 75 | 0 | 5000 | 0 | 5000
3 | 70 | 0 | 5000 | 0 | 5000
4 | 65 | 0 | 5000 | 0 | 5000
5 | 60 | 1282 | 5000 | 403 | 5000
6 | 55 | 1401 | 5000 | 403 | 5000
7 | 50 | 1401 | 5000 | 403 | 5000
8 | 45 | 1401 | 5000 | 403 | 5000
9 | 40 | 1401 | 5000 | 403 | 5000
10 | 35 | 1401 | 5000 | 403 | 5000
11 | 30 | 1401 | 5000 | 403 | 5000
12 | 25 | 1401 | 5000 | 403 | 5000
13 | 20 | 1282 | 5000 | 369 | 5000
14 | 15 | 1282 | 5000 | 336 | 5000
15 | 10 | 1282 | 5000 | 299 | 5000
16 | 5 | 1278 | 5000 | 244 | 5000
17 | 0 | 1216 | 5000 | 186 | 5000
18 | -5 | 1072 | 5000 | 144 | 5000
19 | -10 | 990 | 5000 | 102 | 5000
20 | -15 | 881 | 5000 | 75 | 5000
21 | -20 | 771 | 5000 | 75 | 5000
22 | -25 | 666 | 5000 | 75 | 5000
23 | -30 | 560 | 5000 | 48 | 5000
24 | -35 | 560 | 5000 | 43 | 5000
25 | -40 | 560 | 5000 | 43 | 5000
Table 3 Over Charging and Discharigng Safety Limit
No. | Item | Value [V] | Duration(FTTI) [s] | Comment
1 | Over charging Safety limit | 4.6 | 5 | Demolition of the cell, no reuse
2 | Over discharging Safety limit | 1.5 | 5 | Demolition of the cell, no reuse
Table 4 Over Temperature Safety Limit
No. | Item | Value[°C] | Duration(FTTI) [s] | Comment
1 | Maximum storage |  |  | Demolition of the cell, no reuse
2 | Minimum storage |  |  | Demolition of the cell, no reuse
3 | Maximum operation | 65 | 5 | Demolition of the cell, no reuse

## 10-SOE参数
SOE电芯参数
可放SOE（百分比）
温度 SOC | -30 | -20 | -10 | 0 | 10 | 25 | 35 | 40
0% | 0% | 0% | 0% | 0% | 0% | 0% | 0% | 0%
5% | 0% | 0% | 0% | 0% | 0% | 4.746% | 4.746% | 4.746%
10% | 0% | 0% | 0% | 0% | 4.768% | 9.449% | 9.449% | 9.449%
20% | 0% | 0% | 9.311% | 14.93% | 14.77% | 19.1% | 19.1% | 19.1%
30% | 5.276% | 11.96% | 19.31% | 24.93% | 29.77% | 29.1% | 29.1% | 29.1%
40% | 15.55% | 22.61% | 29.31% | 34.93% | 34.77% | 39.56% | 39.56% | 39.56%
50% | 25.55% | 32.61% | 39.31% | 44.93% | 44.77% | 50.08% | 50.08% | 50.08%
60% | 35.55% | 42.61% | 49.31% | 54.93% | 54.77% | 60.22% | 60.22% | 60.22%
70% | 45.55% | 52.61% | 59.31% | 64.93% | 64.77% | 70.2% | 70.2% | 70.2%
80% | 55.55% | 62.61% | 69.31% | 74.93% | 74.77% | 80.19% | 80.19% | 80.19%
90% | 65.55% | 72.61% | 79.31% | 84.93% | 84.77% | 88.97% | 88.97% | 88.97%
95% | 70.55% | 77.61% | 84.31% | 89.93% | 89.77% | 93.57% | 93.57% | 93.57%
97% | 72.55% | 79.61% | 86.31% | 91.93% | 92.33% | 96.78% | 96.78% | 96.78%
100% | 75.55% | 81.04% | 85.04% | 89.04% | 94.52% | 100% | 100% | 100%
可充SOE（百分比）
温度 SOC | -30 | -20 | -10 | 0 | 10 | 25 | 35 | 40
0% | 0% | 100% | 100% | 100% | 100% | 100% | 100% | 100%
5% | 0% | 95.5% | 95.5% | 95.5% | 95.5% | 95.37% | 95.37% | 95.37%
10% | 0% | 90.69% | 90.69% | 90.69% | 90.69% | 90.49% | 90.49% | 90.49%
20% | 0% | 80.5% | 80.5% | 80.5% | 80.5% | 80.63% | 80.63% | 80.63%
30% | 0% | 70.64% | 70.64% | 70.64% | 70.64% | 70.69% | 70.69% | 70.69%
40% | 0% | 60.74% | 60.74% | 60.74% | 60.74% | 60.79% | 60.79% | 60.79%
50% | 0% | 50.79% | 50.79% | 50.79% | 50.79% | 50.79% | 50.79% | 50.79%
60% | 0% | 41.11% | 41.11% | 41.11% | 41.11% | 40.68% | 40.68% | 40.68%
70% | 0% | 31.28% | 31.28% | 31.28% | 31.28% | 30.6% | 30.6% | 30.6%
80% | 0% | 20.3% | 20.3% | 20.3% | 20.3% | 20.65% | 20.65% | 20.65%
90% | 0% | 0% | 0% | 7.826% | 7.826% | 10.41% | 10.41% | 10.41%
95% | 0% | 0% | 0% | 0% | 0% | 5.28% | 5.28% | 5.28%
100% | 0% | 0% | 0% | 0% | 0% | 0% | 0% | 0%

## SOH
SOH 参数
SOH 温度 | 电芯循环寿命（单位：Cycle） |  | 电芯存储寿命（单位：Days）
| 充电方式 | StepCharge | 存储SOC
| 25℃ | 45℃ | 25℃ | 45℃
100% | 0 | 0 | 0 | 0
99% | 61.13686 | 30.89061 | 3.272785 | 43.62113
98% | 147.0123 | 74.28089 | 18.4328 | 104.8932
97% | 245.6145 | 124.1016 | 37.28914 | 175.2459
96% | 353.5122 | 178.619 | 58.47882 | 252.2308
95% | 468.8947 | 236.9183 | 81.44675 | 334.5562
94% | 590.6153 | 298.4201 | 105.8762 | 421.4038
93% | 717.8728 | 362.7194 | 131.5583 | 512.202
92% | 850.0706 | 429.515 | 158.3438 | 606.5251
91% | 986.7452 | 498.5725 | 186.1194 | 704.0424
90% | 1127.524 | 569.704 | 214.7962 | 804.4882
89% | 1272.101 | 642.7544 | 244.302 | 907.6438
88% | 1420.219 | 717.5938 | 274.5771 | 1013.326
87% | 1571.658 | 794.1112 | 305.5708 | 1121.377
86% | 1726.228 | 872.2107 | 337.24 | 1231.663
85% | 1883.763 | 951.8085 | 369.5469 | 1344.064
84% | 2044.116 | 1032.83 | 402.4586 | 1458.476
83% | 2207.158 | 1115.21 | 435.9458 | 1574.806
82% | 2372.77 | 1198.889 | 469.9825 | 1692.971
81% | 2540.847 | 1283.813 | 504.5452 | 1812.894
80% | 2711.294 | 1369.935 | 539.6126 | 1934.507
79% | 2884.021 | 1457.209 | 575.1655 | 2057.748
78% | 3058.95 | 1545.595 | 611.1861 | 2182.56
77% | 3236.005 | 1635.056 | 647.6583 | 2308.889
76% | 3415.12 | 1725.557 | 684.5672 | 2436.687
75% | 3596.23 | 1817.066 | 721.8989 | 2565.909
74% | 3779.276 | 1909.554 | 759.6406 | 2696.512
73% | 3964.204 | 2002.992 | 797.7804 | 2828.458
72% | 4150.962 | 2097.356 | 836.307 | 2961.71
71% | 4339.501 | 2192.619 | 875.2101 | 3096.233
70% | 4529.777 | 2288.76 | 914.4798 | 3231.995